## 目标总表
|  | 回弹法检测混凝土抗压强度记录单 | [21 empty] | 第1页/共30页
委托单位： |  | 王罗伟、王汤史、王林通 | [14 empty] | 委托编号： |  |  | JD(V)-W202600036
工程名称： |  | 东尚园A栋建筑结构安全性鉴定 | [14 empty] | 构件名称：
编号 |  | 测 区 回 弹 值 | [15 empty] | Rm | 碳化深度值 |  |  |  | 角度修后 | 浇筑面修后 | 测区强度
构件 | 测区 | 1 | 2 | 3 | 4 | 5 | 6 | 7 | 8 | 9 | 10 | 11 | 12 | 13 | 14 | 15 | 16 |  | C1 | C2 | C3 | 计算
| 1 | [17 empty] | 6.00 | 6.00 | 6.00 | 6
| 2 | [17 empty] | 6.00 | 6.00 | 6.00 | 6
| 3 | [17 empty] | 6.00 | 6.00 | 6.00 | 6
| 4 | [17 empty] | -- | -- | -- | 6
| 5 | [17 empty] | -- | -- | -- | 6
| 6 | [17 empty] | -- | -- | -- | 6
| 7 | [17 empty] | -- | -- | -- | 6
| 8 | [17 empty] | -- | -- | -- | 6
| 9 | [17 empty] | -- | -- | -- | 6
| 10 | [17 empty] | -- | -- | -- | 6
|  |  |  | 以 |  |  |  | 下 |  |  |  | 空 |  |  |  | 白
测面状态 |  | 侧面(干燥、风干) |  |  | 设计等级 | [6 empty] | 浇筑日期 |  | ≥28天 |  |  |  | 仪器型号 |  | HT225-D |  |  | 备注信息
弹击角度 |  | 水平0° |  |  | 最大碳化 | [6 empty] | 回弹仪号 |  | HYYQ-09-0068 |  |  |  | 回弹率定 |  | 80/80
泵送方式 |  | 泵送 |  |  | 测强曲线 |  | 国家统一曲线(2011) |  |  |  |  | 执行标准 |  | 回弹法检测混凝土抗压强度技术规程 [JGJ/T 23-2011]
推定强度 |  | 推定值:[ 31.1MPa ] 平均值:[ 40.5MPa ] 最小值:[ 32.0MPa ] 标准差:[ 5.69MPa ]
检测： | [5 empty] | 校核： | [15 empty] | 检测日期： |  | 2026-04-18

## sheet1
|  | 回弹法检测混凝土抗压强度记录单 | [21 empty] | 第1页/共30页
委托单位： |  | 王罗伟、王汤史、王林通 | [14 empty] | 委托编号： |  |  | JD(V)-W202600036
工程名称： |  | 东尚园A栋建筑结构安全性鉴定 | [14 empty] | 构件名称： |  |  | 首层柱 4XB
编号 |  | 测 区 回 弹 值 | [15 empty] | Rm | 碳化深度值 |  |  |  | 角度修后 | 浇筑面修后 | 测区强度
构件 | 测区 | 1 | 2 | 3 | 4 | 5 | 6 | 7 | 8 | 9 | 10 | 11 | 12 | 13 | 14 | 15 | 16 |  | C1 | C2 | C3 | 计算
| 1 | 30 | 34 | 36 | 51 | 55 | 53 | 30 | 44 | 45 | 52 | 55 | 46 | 37 | 38 | 35 | 41 | 42.5 | 6.00 | 6.00 | 6.00 | 6 |  |  | 39.2
| 2 | 51 | 52 | 34 | 63 | 59 | 49 | 63 | 53 | 35 | 38 | 39 | 49 | 45 | 57 | 40 | 60 | 49.4 | 6.00 | 6.00 | 6.00 | 6 |  |  | 52.4
| 3 | 54 | 41 | 51 | 51 | 60 | 49 | 42 | 61 | 61 | 64 | 40 | 38 | 54 | 52 | 51 | 57 | 52.1 | 6.00 | 6.00 | 6.00 | 6 |  |  | 58.1
| 4 | 60 | 60 | 44 | 45 | 53 | 66 | 63 | 51 | 64 | 62 | 49 | 68 | 46 | 40 | 41 | 39 | 53.3 | -- | -- | -- | 6 |  |  | 60.8
| 5 | 51 | 55 | 54 | 53 | 50 | 56 | 53 | 44 | 56 | 45 | 42 | 35 | 32 | 35 | 41 | 37 | 47 | -- | -- | -- | 6 |  |  | 47.6
| 6 | 32 | 57 | 47 | 49 | 57 | 50 | 50 | 56 | 34 | 58 | 41 | 41 | 50 | 32 | 37 | 46 | 46.7 | -- | -- | -- | 6 |  |  | 47
| 7 | 54 | 59 | 53 | 47 | 40 | 48 | 39 | 59 | 33 | 36 | 32 | 41 | 42 | 56 | 34 | 49 | 44.9 | -- | -- | -- | 6 |  |  | 43.6
| 8 | 62 | 36 | 45 | 59 | 61 | 52 | 49 | 59 | 62 | 52 | 43 | 35 | 36 | 60 | 48 | 40 | 50.7 | -- | -- | -- | 6 |  |  | 55.2
| 9 | 44 | 45 | 58 | 43 | 42 | 41 | 38 | 51 | 46 | 38 | 37 | 53 | 54 | 39 | 47 | 54 | 45.1 | -- | -- | -- | 6 |  |  | 44
| 10 | 59 | 59 | 45 | 55 | 57 | 57 | 54 | 51 | 42 | 60 | 40 | 42 | 54 | 39 | 39 | 38 | 49.7 | -- | -- | -- | 6 |  |  | 53.1
|  |  |  | 以 |  |  |  | 下 |  |  |  | 空 |  |  |  | 白
测面状态 |  | 侧面(干燥、风干) |  |  | 设计等级 |  | C35 |  |  |  |  | 浇筑日期 |  | ≥28天 |  |  |  | 仪器型号 |  | HT225-D |  |  | 备注信息
弹击角度 |  | 水平0° |  |  | 最大碳化 | [6 empty] | 回弹仪号 |  | HYYQ-09-0068 |  |  |  | 回弹率定 |  | 80/80
泵送方式 |  | 泵送 |  |  | 测强曲线 |  | 国家统一曲线(2011) |  |  |  |  | 执行标准 |  | 回弹法检测混凝土抗压强度技术规程 [JGJ/T 23-2011]
推定强度 |  | 推定值:[ 30MPa ] 平均值:[ 6.94MPa ] 最小值:[ 38.7MPa ] 标准差:[ 39.2MPa ]
检测： | [5 empty] | 校核： | [15 empty] | 检测日期： |  | 2026-04-18

## sheet2
|  | 回弹法检测混凝土抗压强度记录单 | [21 empty] | 第2页/共30页
委托单位： |  | 王罗伟、王汤史、王林通 | [14 empty] | 委托编号： |  |  | JD(V)-W202600036
工程名称： |  | 东尚园A栋建筑结构安全性鉴定 | [14 empty] | 构件名称： |  |  | 首层柱 5XB
编号 |  | 测 区 回 弹 值 | [15 empty] | Rm | 碳化深度值 |  |  |  | 角度修后 | 浇筑面修后 | 测区强度
构件 | 测区 | 1 | 2 | 3 | 4 | 5 | 6 | 7 | 8 | 9 | 10 | 11 | 12 | 13 | 14 | 15 | 16 |  | C1 | C2 | C3 | 计算
| 1 | 52 | 34 | 52 | 34 | 42 | 43 | 32 | 32 | 43 | 31 | 39 | 55 | 39 | 53 | 56 | 54 | 43.1 | 6.00 | 6.00 | 6.00 | 6 |  |  | 40.2
| 2 | 38 | 55 | 49 | 35 | 43 | 40 | 53 | 59 | 60 | 56 | 63 | 64 | 58 | 40 | 49 | 37 | 50.2 | 6.00 | 6.00 | 6.00 | 6 |  |  | 54.1
| 3 | 37 | 47 | 52 | 56 | 54 | 37 | 59 | 61 | 52 | 33 | 57 | 42 | 34 | 41 | 35 | 50 | 46.8 | 6.00 | 6.00 | 6.00 | 6 |  |  | 47.2
| 4 | 52 | 41 | 29 | 31 | 54 | 56 | 48 | 33 | 59 | 58 | 34 | 45 | 42 | 35 | 48 | 50 | 44.9 | -- | -- | -- | 6 |  |  | 43.6
| 5 | 48 | 52 | 46 | 37 | 45 | 36 | 38 | 33 | 55 | 57 | 50 | 58 | 43 | 53 | 48 | 40 | 46.3 | -- | -- | -- | 6 |  |  | 46.3
| 6 | 48 | 51 | 50 | 38 | 53 | 32 | 47 | 44 | 51 | 30 | 34 | 30 | 36 | 52 | 54 | 47 | 44.6 | -- | -- | -- | 6 |  |  | 43
| 7 | 37 | 47 | 52 | 56 | 54 | 37 | 59 | 61 | 52 | 33 | 57 | 42 | 34 | 41 | 35 | 50 | 46.8 | -- | -- | -- | 6 |  |  | 47.2
| 8 | 51 | 56 | 36 | 35 | 54 | 55 | 48 | 41 | 52 | 39 | 33 | 42 | 39 | 34 | 36 | 52 | 43.6 | -- | -- | -- | 6 |  |  | 41.2
| 9 | 37 | 35 | 55 | 55 | 38 | 35 | 48 | 57 | 38 | 44 | 55 | 58 | 38 | 50 | 60 | 49 | 47 | -- | -- | -- | 6 |  |  | 47.6
| 10 | 44 | 52 | 46 | 40 | 50 | 48 | 43 | 37 | 42 | 52 | 37 | 33 | 33 | 32 | 56 | 51 | 43.8 | -- | -- | -- | 6 |  |  | 41.5
|  |  |  | 以 |  |  |  | 下 |  |  |  | 空 |  |  |  | 白
测面状态 |  | 侧面(干燥、风干) |  |  | 设计等级 |  | C35 |  |  |  |  | 浇筑日期 |  | ≥28天 |  |  |  | 仪器型号 |  | HT225-D |  |  | 备注信息
弹击角度 |  | 水平0° |  |  | 最大碳化 | [6 empty] | 回弹仪号 |  | HYYQ-09-0068 |  |  |  | 回弹率定 |  | 80/80
泵送方式 |  | 泵送 |  |  | 测强曲线 |  | 国家统一曲线(2011) |  |  |  |  | 执行标准 |  | 回弹法检测混凝土抗压强度技术规程 [JGJ/T 23-2011]
推定强度 |  | 推定值:[ 52MPa ] 平均值:[ 4.17MPa ] 最小值:[ 38.3MPa ] 标准差:[ 40.2MPa ]
检测： | [5 empty] | 校核： | [15 empty] | 检测日期： |  | 2026-04-18

## sheet3
|  | 回弹法检测混凝土抗压强度记录单 | [21 empty] | 第3页/共30页
委托单位： |  | 王罗伟、王汤史、王林通 | [14 empty] | 委托编号： |  |  | JD(V)-W202600036
工程名称： |  | 东尚园A栋建筑结构安全性鉴定 | [14 empty] | 构件名称： |  |  | 首层柱 7XB
编号 |  | 测 区 回 弹 值 | [15 empty] | Rm | 碳化深度值 |  |  |  | 角度修后 | 浇筑面修后 | 测区强度
构件 | 测区 | 1 | 2 | 3 | 4 | 5 | 6 | 7 | 8 | 9 | 10 | 11 | 12 | 13 | 14 | 15 | 16 |  | C1 | C2 | C3 | 计算
| 1 | 35 | 45 | 51 | 30 | 45 | 31 | 37 | 48 | 46 | 47 | 33 | 52 | 40 | 44 | 47 | 29 | 41.9 | 6.00 | 6.00 | 6.00 | 6 |  |  | 38.1
| 2 | 61 | 37 | 56 | 36 | 32 | 58 | 51 | 33 | 56 | 56 | 39 | 39 | 46 | 35 | 57 | 47 | 46.3 | 6.00 | 6.00 | 6.00 | 6 |  |  | 46.2
| 3 | 54 | 57 | 60 | 35 | 45 | 60 | 37 | 61 | 37 | 35 | 37 | 47 | 36 | 55 | 57 | 51 | 47.7 | 6.00 | 6.00 | 6.00 | 6 |  |  | 49
| 4 | 36 | 54 | 45 | 53 | 57 | 50 | 51 | 39 | 40 | 51 | 58 | 45 | 42 | 35 | 57 | 44 | 47.5 | -- | -- | -- | 6 |  |  | 48.6
| 5 | 44 | 55 | 61 | 50 | 50 | 41 | 48 | 61 | 43 | 66 | 60 | 38 | 64 | 47 | 62 | 39 | 51.9 | -- | -- | -- | 6 |  |  | 57.7
| 6 | 54 | 44 | 33 | 44 | 31 | 48 | 36 | 32 | 52 | 43 | 56 | 36 | 50 | 55 | 55 | 49 | 45.6 | -- | -- | -- | 6 |  |  | 44.9
| 7 | 47 | 54 | 38 | 54 | 41 | 60 | 42 | 55 | 56 | 60 | 46 | 50 | 50 | 38 | 53 | 42 | 49.3 | -- | -- | -- | 6 |  |  | 52.2
| 8 | 43 | 36 | 32 | 42 | 45 | 35 | 54 | 49 | 56 | 48 | 57 | 38 | 46 | 55 | 35 | 53 | 45.4 | -- | -- | -- | 6 |  |  | 44.5
| 9 | 54 | 65 | 40 | 38 | 65 | 60 | 39 | 59 | 48 | 48 | 42 | 65 | 52 | 58 | 36 | 40 | 50.1 | -- | -- | -- | 6 |  |  | 53.9
| 10 | 54 | 65 | 40 | 38 | 65 | 60 | 39 | 59 | 48 | 48 | 42 | 65 | 52 | 58 | 36 | 40 | 50.1 | -- | -- | -- | 6 |  |  | 53.9
|  |  |  | 以 |  |  |  | 下 |  |  |  | 空 |  |  |  | 白
测面状态 |  | 侧面(干燥、风干) |  |  | 设计等级 |  | C35 |  |  |  |  | 浇筑日期 |  | ≥28天 |  |  |  | 仪器型号 |  | HT225-D |  |  | 备注信息
弹击角度 |  | 水平0° |  |  | 最大碳化 | [6 empty] | 回弹仪号 |  | HYYQ-09-0068 |  |  |  | 回弹率定 |  | 80/80
泵送方式 |  | 泵送 |  |  | 测强曲线 |  | 国家统一曲线(2011) |  |  |  |  | 执行标准 |  | 回弹法检测混凝土抗压强度技术规程 [JGJ/T 23-2011]
推定强度 |  | 推定值:[ 35MPa ] 平均值:[ 5.75MPa ] 最小值:[ 39.4MPa ] 标准差:[ 38.1MPa ]
检测： | [5 empty] | 校核： | [15 empty] | 检测日期： |  | 2026-04-18

## sheet4
|  | 回弹法检测混凝土抗压强度记录单 | [21 empty] | 第4页/共30页
委托单位： |  | 王罗伟、王汤史、王林通 | [14 empty] | 委托编号： |  |  | JD(V)-W202600036
工程名称： |  | 东尚园A栋建筑结构安全性鉴定 | [14 empty] | 构件名称： |  |  | 二层柱 6XB
编号 |  | 测 区 回 弹 值 | [15 empty] | Rm | 碳化深度值 |  |  |  | 角度修后 | 浇筑面修后 | 测区强度
构件 | 测区 | 1 | 2 | 3 | 4 | 5 | 6 | 7 | 8 | 9 | 10 | 11 | 12 | 13 | 14 | 15 | 16 |  | C1 | C2 | C3 | 计算
| 1 | 32 | 32 | 30 | 44 | 55 | 46 | 53 | 31 | 50 | 49 | 51 | 29 | 53 | 36 | 44 | 38 | 42.2 | 6.00 | 6.00 | 6.00 | 6 |  |  | 38.6
| 2 | 56 | 35 | 59 | 37 | 59 | 54 | 48 | 35 | 44 | 44 | 54 | 43 | 43 | 57 | 36 | 54 | 47.7 | 6.00 | 6.00 | 6.00 | 6 |  |  | 49
| 3 | 45 | 53 | 63 | 56 | 39 | 42 | 34 | 42 | 49 | 61 | 58 | 46 | 54 | 36 | 35 | 63 | 48.4 | 6.00 | 6.00 | 6.00 | 6 |  |  | 50.4
| 4 | 49 | 45 | 51 | 62 | 39 | 59 | 49 | 61 | 60 | 40 | 46 | 35 | 53 | 48 | 38 | 50 | 49 | -- | -- | -- | 6 |  |  | 51.6
| 5 | 42 | 52 | 56 | 44 | 44 | 43 | 61 | 60 | 55 | 58 | 54 | 45 | 52 | 45 | 59 | 42 | 50.5 | -- | -- | -- | 6 |  |  | 54.7
| 6 | 29 | 31 | 48 | 46 | 36 | 42 | 48 | 47 | 34 | 32 | 54 | 40 | 45 | 53 | 51 | 50 | 43.6 | -- | -- | -- | 6 |  |  | 41.2
| 7 | 63 | 59 | 47 | 57 | 33 | 35 | 58 | 38 | 54 | 57 | 33 | 60 | 39 | 48 | 40 | 47 | 48.5 | -- | -- | -- | 6 |  |  | 50.6
| 8 | 54 | 37 | 44 | 57 | 44 | 52 | 36 | 51 | 35 | 55 | 30 | 39 | 30 | 50 | 33 | 59 | 44.2 | -- | -- | -- | 6 |  |  | 42.3
| 9 | 46 | 63 | 65 | 55 | 57 | 41 | 40 | 49 | 42 | 68 | 55 | 55 | 43 | 61 | 68 | 51 | 53.5 | -- | -- | -- | 6 |  |  | 61.2
| 10 | 60 | 56 | 49 | 63 | 39 | 43 | 58 | 42 | 57 | 49 | 61 | 45 | 43 | 47 | 41 | 38 | 48.9 | -- | -- | -- | 6 |  |  | 51.4
|  |  |  | 以 |  |  |  | 下 |  |  |  | 空 |  |  |  | 白
测面状态 |  | 侧面(干燥、风干) |  |  | 设计等级 |  | C35 |  |  |  |  | 浇筑日期 |  | ≥28天 |  |  |  | 仪器型号 |  | HT225-D |  |  | 备注信息
弹击角度 |  | 水平0° |  |  | 最大碳化 | [6 empty] | 回弹仪号 |  | HYYQ-09-0068 |  |  |  | 回弹率定 |  | 80/80
泵送方式 |  | 泵送 |  |  | 测强曲线 |  | 国家统一曲线(2011) |  |  |  |  | 执行标准 |  | 回弹法检测混凝土抗压强度技术规程 [JGJ/T 23-2011]
推定强度 |  | 推定值:[ 32MPa ] 平均值:[ 6.77MPa ] 最小值:[ 38MPa ] 标准差:[ 38.6MPa ]
检测： | [5 empty] | 校核： | [15 empty] | 检测日期： |  | 2026-04-18

## sheet5
|  | 回弹法检测混凝土抗压强度记录单 | [21 empty] | 第5页/共30页
委托单位： |  | 王罗伟、王汤史、王林通 | [14 empty] | 委托编号： |  |  | JD(V)-W202600036
工程名称： |  | 东尚园A栋建筑结构安全性鉴定 | [14 empty] | 构件名称： |  |  | 二层柱 5XC
编号 |  | 测 区 回 弹 值 | [15 empty] | Rm | 碳化深度值 |  |  |  | 角度修后 | 浇筑面修后 | 测区强度
构件 | 测区 | 1 | 2 | 3 | 4 | 5 | 6 | 7 | 8 | 9 | 10 | 11 | 12 | 13 | 14 | 15 | 16 |  | C1 | C2 | C3 | 计算
| 1 | 49 | 50 | 39 | 30 | 40 | 29 | 27 | 46 | 39 | 48 | 32 | 51 | 44 | 51 | 36 | 49 | 42.2 | 6.00 | 6.00 | 6.00 | 6 |  |  | 38.6
| 2 | 57 | 42 | 38 | 52 | 60 | 51 | 36 | 37 | 56 | 40 | 60 | 36 | 55 | 35 | 49 | 52 | 47.2 | 6.00 | 6.00 | 6.00 | 6 |  |  | 48
| 3 | 57 | 61 | 40 | 56 | 49 | 42 | 38 | 39 | 43 | 43 | 61 | 42 | 43 | 59 | 59 | 61 | 49.3 | 6.00 | 6.00 | 6.00 | 6 |  |  | 52.2
| 4 | 39 | 48 | 62 | 58 | 48 | 60 | 41 | 39 | 62 | 37 | 56 | 42 | 47 | 52 | 45 | 45 | 48.2 | -- | -- | -- | 6 |  |  | 50
| 5 | 62 | 46 | 44 | 52 | 51 | 36 | 36 | 42 | 60 | 49 | 57 | 39 | 55 | 58 | 46 | 36 | 48.1 | -- | -- | -- | 6 |  |  | 49.8
| 6 | 47 | 47 | 51 | 40 | 60 | 37 | 56 | 39 | 44 | 55 | 51 | 36 | 58 | 58 | 43 | 55 | 48.9 | -- | -- | -- | 6 |  |  | 51.4
| 7 | 40 | 51 | 35 | 34 | 45 | 33 | 40 | 51 | 50 | 56 | 43 | 56 | 51 | 32 | 54 | 33 | 44 | -- | -- | -- | 6 |  |  | 41.9
| 8 | 31 | 36 | 45 | 58 | 49 | 40 | 37 | 34 | 40 | 46 | 58 | 56 | 49 | 35 | 47 | 53 | 44.2 | -- | -- | -- | 6 |  |  | 42.3
| 9 | 32 | 53 | 53 | 52 | 46 | 51 | 35 | 32 | 47 | 45 | 42 | 38 | 36 | 46 | 37 | 44 | 43.2 | -- | -- | -- | 6 |  |  | 40.4
| 10 | 36 | 56 | 51 | 55 | 50 | 52 | 58 | 55 | 44 | 40 | 34 | 37 | 32 | 45 | 57 | 45 | 47.4 | -- | -- | -- | 6 |  |  | 48.4
|  |  |  | 以 |  |  |  | 下 |  |  |  | 空 |  |  |  | 白
测面状态 |  | 侧面(干燥、风干) |  |  | 设计等级 |  | C35 |  |  |  |  | 浇筑日期 |  | ≥28天 |  |  |  | 仪器型号 |  | HT225-D |  |  | 备注信息
弹击角度 |  | 水平0° |  |  | 最大碳化 | [6 empty] | 回弹仪号 |  | HYYQ-09-0068 |  |  |  | 回弹率定 |  | 80/80
泵送方式 |  | 泵送 |  |  | 测强曲线 |  | 国家统一曲线(2011) |  |  |  |  | 执行标准 |  | 回弹法检测混凝土抗压强度技术规程 [JGJ/T 23-2011]
推定强度 |  | 推定值:[ 49MPa ] 平均值:[ 4.98MPa ] 最小值:[ 38.1MPa ] 标准差:[ 38.6MPa ]
检测： | [5 empty] | 校核： | [15 empty] | 检测日期： |  | 2026-04-18

## sheet6
|  | 回弹法检测混凝土抗压强度记录单 | [21 empty] | 第6页/共30页
委托单位： |  | 王罗伟、王汤史、王林通 | [14 empty] | 委托编号： |  |  | JD(V)-W202600036
工程名称： |  | 东尚园A栋建筑结构安全性鉴定 | [14 empty] | 构件名称： |  |  | 二层柱 7XC
编号 |  | 测 区 回 弹 值 | [15 empty] | Rm | 碳化深度值 |  |  |  | 角度修后 | 浇筑面修后 | 测区强度
构件 | 测区 | 1 | 2 | 3 | 4 | 5 | 6 | 7 | 8 | 9 | 10 | 11 | 12 | 13 | 14 | 15 | 16 |  | C1 | C2 | C3 | 计算
| 1 | 57 | 44 | 54 | 44 | 53 | 28 | 53 | 31 | 38 | 38 | 34 | 57 | 33 | 48 | 47 | 31 | 43.2 | 6.00 | 6.00 | 6.00 | 6 |  |  | 40.4
| 2 | 57 | 49 | 43 | 58 | 31 | 55 | 51 | 53 | 58 | 38 | 42 | 33 | 51 | 45 | 36 | 32 | 46.3 | 6.00 | 6.00 | 6.00 | 6 |  |  | 46.2
| 3 | 37 | 60 | 46 | 66 | 60 | 65 | 40 | 42 | 64 | 57 | 57 | 62 | 44 | 39 | 44 | 52 | 52.4 | 6.00 | 6.00 | 6.00 | 6 |  |  | 58.8
| 4 | 36 | 47 | 60 | 45 | 43 | 34 | 43 | 30 | 56 | 49 | 59 | 55 | 35 | 33 | 45 | 53 | 45.1 | -- | -- | -- | 6 |  |  | 44
| 5 | 46 | 56 | 58 | 43 | 61 | 37 | 54 | 42 | 46 | 55 | 48 | 62 | 34 | 36 | 38 | 57 | 48.5 | -- | -- | -- | 6 |  |  | 50.6
| 6 | 57 | 49 | 43 | 58 | 31 | 55 | 51 | 53 | 58 | 38 | 42 | 33 | 51 | 45 | 36 | 32 | 46.3 | -- | -- | -- | 6 |  |  | 46.3
| 7 | 60 | 61 | 60 | 48 | 47 | 51 | 37 | 57 | 38 | 48 | 56 | 45 | 54 | 38 | 40 | 50 | 49.6 | -- | -- | -- | 6 |  |  | 52.9
| 8 | 60 | 61 | 60 | 48 | 47 | 51 | 37 | 57 | 38 | 48 | 56 | 45 | 54 | 38 | 40 | 50 | 49.6 | -- | -- | -- | 6 |  |  | 52.9
| 9 | 38 | 46 | 55 | 60 | 53 | 36 | 52 | 35 | 62 | 48 | 52 | 36 | 38 | 57 | 62 | 48 | 48.7 | -- | -- | -- | 6 |  |  | 51
| 10 | 39 | 34 | 52 | 38 | 60 | 36 | 52 | 49 | 59 | 53 | 58 | 44 | 42 | 52 | 47 | 56 | 48.6 | -- | -- | -- | 6 |  |  | 50.8
|  |  |  | 以 |  |  |  | 下 |  |  |  | 空 |  |  |  | 白
测面状态 |  | 侧面(干燥、风干) |  |  | 设计等级 |  | C35 |  |  |  |  | 浇筑日期 |  | ≥28天 |  |  |  | 仪器型号 |  | HT225-D |  |  | 备注信息
弹击角度 |  | 水平0° |  |  | 最大碳化 | [6 empty] | 回弹仪号 |  | HYYQ-09-0068 |  |  |  | 回弹率定 |  | 80/80
泵送方式 |  | 泵送 |  |  | 测强曲线 |  | 国家统一曲线(2011) |  |  |  |  | 执行标准 |  | 回弹法检测混凝土抗压强度技术规程 [JGJ/T 23-2011]
推定强度 |  | 推定值:[ 57MPa ] 平均值:[ 5.26MPa ] 最小值:[ 40.7MPa ] 标准差:[ 40.4MPa ]
检测： | [5 empty] | 校核： | [15 empty] | 检测日期： |  | 2026-04-18

## sheet7
|  | 回弹法检测混凝土抗压强度记录单 | [21 empty] | 第7页/共30页
委托单位： |  | 王罗伟、王汤史、王林通 | [14 empty] | 委托编号： |  |  | JD(V)-W202600036
工程名称： |  | 东尚园A栋建筑结构安全性鉴定 | [14 empty] | 构件名称： |  |  | 三层柱 4XB
编号 |  | 测 区 回 弹 值 | [15 empty] | Rm | 碳化深度值 |  |  |  | 角度修后 | 浇筑面修后 | 测区强度
构件 | 测区 | 1 | 2 | 3 | 4 | 5 | 6 | 7 | 8 | 9 | 10 | 11 | 12 | 13 | 14 | 15 | 16 |  | C1 | C2 | C3 | 计算
| 1 | 51 | 31 | 37 | 44 | 36 | 52 | 42 | 45 | 53 | 53 | 40 | 47 | 37 | 54 | 31 | 32 | 43.1 | 6.00 | 6.00 | 6.00 | 6 |  |  | 40.2
| 2 | 59 | 49 | 56 | 39 | 41 | 63 | 51 | 63 | 35 | 55 | 47 | 40 | 62 | 37 | 55 | 43 | 49.6 | 6.00 | 6.00 | 6.00 | 6 |  |  | 52.9
| 3 | 43 | 47 | 56 | 48 | 66 | 45 | 61 | 64 | 59 | 62 | 65 | 41 | 40 | 58 | 59 | 42 | 53.8 | 6.00 | 6.00 | 6.00 | 6 |  |  | 61.9
| 4 | 36 | 52 | 59 | 52 | 47 | 58 | 42 | 38 | 40 | 59 | 56 | 41 | 46 | 46 | 41 | 55 | 47.8 | -- | -- | -- | 6 |  |  | 49.2
| 5 | 44 | 55 | 59 | 59 | 51 | 46 | 44 | 56 | 56 | 57 | 40 | 38 | 46 | 59 | 40 | 43 | 49.8 | -- | -- | -- | 6 |  |  | 53.3
| 6 | 62 | 60 | 36 | 49 | 64 | 57 | 57 | 45 | 40 | 42 | 47 | 59 | 38 | 36 | 51 | 54 | 50.1 | -- | -- | -- | 6 |  |  | 53.9
| 7 | 33 | 59 | 55 | 59 | 32 | 47 | 47 | 50 | 47 | 49 | 33 | 47 | 54 | 36 | 47 | 43 | 46.7 | -- | -- | -- | 6 |  |  | 47
| 8 | 34 | 48 | 33 | 31 | 57 | 56 | 45 | 58 | 39 | 54 | 30 | 46 | 43 | 37 | 48 | 47 | 44.1 | -- | -- | -- | 6 |  |  | 42.1
| 9 | 61 | 46 | 58 | 63 | 37 | 50 | 34 | 51 | 42 | 50 | 47 | 56 | 34 | 42 | 39 | 59 | 48.1 | -- | -- | -- | 6 |  |  | 49.8
| 10 | 36 | 48 | 62 | 54 | 51 | 48 | 36 | 58 | 57 | 37 | 39 | 40 | 63 | 51 | 39 | 62 | 48.5 | -- | -- | -- | 6 |  |  | 50.6
|  |  |  | 以 |  |  |  | 下 |  |  |  | 空 |  |  |  | 白
测面状态 |  | 侧面(干燥、风干) |  |  | 设计等级 |  | C35 |  |  |  |  | 浇筑日期 |  | ≥28天 |  |  |  | 仪器型号 |  | HT225-D |  |  | 备注信息
弹击角度 |  | 水平0° |  |  | 最大碳化 | [6 empty] | 回弹仪号 |  | HYYQ-09-0068 |  |  |  | 回弹率定 |  | 80/80
泵送方式 |  | 泵送 |  |  | 测强曲线 |  | 国家统一曲线(2011) |  |  |  |  | 执行标准 |  | 回弹法检测混凝土抗压强度技术规程 [JGJ/T 23-2011]
推定强度 |  | 推定值:[ 51MPa ] 平均值:[ 6.19MPa ] 最小值:[ 39.9MPa ] 标准差:[ 40.2MPa ]
检测： | [5 empty] | 校核： | [15 empty] | 检测日期： |  | 2026-04-18

## sheet8
|  | 回弹法检测混凝土抗压强度记录单 | [21 empty] | 第8页/共30页
委托单位： |  | 王罗伟、王汤史、王林通 | [14 empty] | 委托编号： |  |  | JD(V)-W202600036
工程名称： |  | 东尚园A栋建筑结构安全性鉴定 | [14 empty] | 构件名称： |  |  | 三层柱 5XB
编号 |  | 测 区 回 弹 值 | [15 empty] | Rm | 碳化深度值 |  |  |  | 角度修后 | 浇筑面修后 | 测区强度
构件 | 测区 | 1 | 2 | 3 | 4 | 5 | 6 | 7 | 8 | 9 | 10 | 11 | 12 | 13 | 14 | 15 | 16 |  | C1 | C2 | C3 | 计算
| 1 | 43 | 46 | 46 | 38 | 44 | 47 | 55 | 30 | 50 | 54 | 54 | 31 | 45 | 33 | 30 | 43 | 43.5 | 6.00 | 6.00 | 6.00 | 6 |  |  | 41
| 2 | 56 | 39 | 56 | 43 | 55 | 42 | 35 | 38 | 61 | 50 | 57 | 36 | 46 | 58 | 51 | 52 | 49 | 6.00 | 6.00 | 6.00 | 6 |  |  | 51.6
| 3 | 59 | 45 | 50 | 57 | 44 | 46 | 33 | 56 | 44 | 38 | 61 | 58 | 33 | 44 | 36 | 47 | 47.1 | 6.00 | 6.00 | 6.00 | 6 |  |  | 47.8
| 4 | 47 | 49 | 39 | 30 | 57 | 36 | 57 | 52 | 54 | 42 | 33 | 52 | 51 | 36 | 28 | 32 | 43.7 | -- | -- | -- | 6 |  |  | 41.4
| 5 | 52 | 38 | 58 | 40 | 39 | 53 | 42 | 60 | 57 | 54 | 44 | 46 | 43 | 43 | 61 | 52 | 48.6 | -- | -- | -- | 6 |  |  | 50.8
| 6 | 50 | 59 | 57 | 37 | 37 | 41 | 42 | 54 | 49 | 40 | 61 | 61 | 58 | 43 | 55 | 49 | 49.8 | -- | -- | -- | 6 |  |  | 53.3
| 7 | 43 | 49 | 39 | 63 | 55 | 57 | 65 | 39 | 55 | 47 | 48 | 62 | 44 | 67 | 57 | 47 | 52.1 | -- | -- | -- | 6 |  |  | 58.1
| 8 | 58 | 39 | 56 | 33 | 37 | 39 | 55 | 47 | 61 | 50 | 43 | 57 | 32 | 58 | 34 | 49 | 47.2 | -- | -- | -- | 6 |  |  | 48
| 9 | 36 | 46 | 53 | 40 | 55 | 36 | 59 | 46 | 43 | 59 | 56 | 35 | 54 | 48 | 58 | 52 | 49.3 | -- | -- | -- | 6 |  |  | 52.2
| 10 | 42 | 34 | 41 | 52 | 49 | 43 | 45 | 54 | 55 | 33 | 57 | 57 | 33 | 38 | 48 | 43 | 45.5 | -- | -- | -- | 6 |  |  | 44.7
|  |  |  | 以 |  |  |  | 下 |  |  |  | 空 |  |  |  | 白
测面状态 |  | 侧面(干燥、风干) |  |  | 设计等级 |  | C35 |  |  |  |  | 浇筑日期 |  | ≥28天 |  |  |  | 仪器型号 |  | HT225-D |  |  | 备注信息
弹击角度 |  | 水平0° |  |  | 最大碳化 | [6 empty] | 回弹仪号 |  | HYYQ-09-0068 |  |  |  | 回弹率定 |  | 80/80
泵送方式 |  | 泵送 |  |  | 测强曲线 |  | 国家统一曲线(2011) |  |  |  |  | 执行标准 |  | 回弹法检测混凝土抗压强度技术规程 [JGJ/T 23-2011]
推定强度 |  | 推定值:[ 43MPa ] 平均值:[ 5.42MPa ] 最小值:[ 40MPa ] 标准差:[ 41MPa ]
检测： | [5 empty] | 校核： | [15 empty] | 检测日期： |  | 2026-04-18

## sheet9
|  | 回弹法检测混凝土抗压强度记录单 | [21 empty] | 第9页/共30页
委托单位： |  | 王罗伟、王汤史、王林通 | [14 empty] | 委托编号： |  |  | JD(V)-W202600036
工程名称： |  | 东尚园A栋建筑结构安全性鉴定 | [14 empty] | 构件名称： |  |  | 三层柱 7XB
编号 |  | 测 区 回 弹 值 | [15 empty] | Rm | 碳化深度值 |  |  |  | 角度修后 | 浇筑面修后 | 测区强度
构件 | 测区 | 1 | 2 | 3 | 4 | 5 | 6 | 7 | 8 | 9 | 10 | 11 | 12 | 13 | 14 | 15 | 16 |  | C1 | C2 | C3 | 计算
| 1 | 37 | 32 | 54 | 52 | 41 | 52 | 58 | 53 | 57 | 44 | 30 | 41 | 50 | 33 | 33 | 31 | 43.6 | 6.00 | 6.00 | 6.00 | 6 |  |  | 41.2
| 2 | 39 | 59 | 59 | 47 | 56 | 64 | 55 | 42 | 37 | 49 | 34 | 47 | 41 | 60 | 61 | 34 | 49.4 | 6.00 | 6.00 | 6.00 | 6 |  |  | 52.4
| 3 | 56 | 39 | 59 | 32 | 50 | 46 | 40 | 57 | 54 | 33 | 46 | 52 | 39 | 53 | 36 | 32 | 45.5 | 6.00 | 6.00 | 6.00 | 6 |  |  | 44.7
| 4 | 55 | 57 | 57 | 49 | 49 | 44 | 34 | 35 | 37 | 58 | 36 | 39 | 53 | 54 | 31 | 43 | 45.9 | -- | -- | -- | 6 |  |  | 45.5
| 5 | 52 | 64 | 65 | 58 | 55 | 60 | 61 | 43 | 50 | 41 | 42 | 54 | 39 | 46 | 48 | 52 | 51.8 | -- | -- | -- | 6 |  |  | 57.5
| 6 | 39 | 60 | 63 | 59 | 45 | 36 | 37 | 57 | 45 | 43 | 60 | 54 | 53 | 52 | 49 | 38 | 49.6 | -- | -- | -- | 6 |  |  | 52.9
| 7 | 37 | 52 | 60 | 45 | 52 | 39 | 51 | 35 | 49 | 49 | 40 | 55 | 65 | 56 | 65 | 65 | 50.9 | -- | -- | -- | 6 |  |  | 55.6
| 8 | 58 | 61 | 65 | 42 | 66 | 50 | 46 | 58 | 64 | 37 | 40 | 47 | 58 | 49 | 53 | 38 | 52.2 | -- | -- | -- | 6 |  |  | 58.4
| 9 | 39 | 59 | 59 | 47 | 56 | 64 | 55 | 42 | 37 | 49 | 34 | 47 | 41 | 60 | 61 | 34 | 49.4 | -- | -- | -- | 6 |  |  | 52.4
| 10 | 34 | 34 | 55 | 53 | 47 | 38 | 59 | 53 | 53 | 54 | 39 | 31 | 37 | 31 | 57 | 29 | 44.2 | -- | -- | -- | 6 |  |  | 42.3
|  |  |  | 以 |  |  |  | 下 |  |  |  | 空 |  |  |  | 白
测面状态 |  | 侧面(干燥、风干) |  |  | 设计等级 |  | C35 |  |  |  |  | 浇筑日期 |  | ≥28天 |  |  |  | 仪器型号 |  | HT225-D |  |  | 备注信息
弹击角度 |  | 水平0° |  |  | 最大碳化 | [6 empty] | 回弹仪号 |  | HYYQ-09-0068 |  |  |  | 回弹率定 |  | 80/80
泵送方式 |  | 泵送 |  |  | 测强曲线 |  | 国家统一曲线(2011) |  |  |  |  | 执行标准 |  | 回弹法检测混凝土抗压强度技术规程 [JGJ/T 23-2011]
推定强度 |  | 推定值:[ 37MPa ] 平均值:[ 6.34MPa ] 最小值:[ 39.9MPa ] 标准差:[ 41.2MPa ]
检测： | [5 empty] | 校核： | [15 empty] | 检测日期： |  | 2026-04-18

## sheet10
|  | 回弹法检测混凝土抗压强度记录单 | [21 empty] | 第10页/共30页
委托单位： |  | 王罗伟、王汤史、王林通 | [14 empty] | 委托编号： |  |  | JD(V)-W202600036
工程名称： |  | 东尚园A栋建筑结构安全性鉴定 | [14 empty] | 构件名称： |  |  | 五层柱 6XB
编号 |  | 测 区 回 弹 值 | [15 empty] | Rm | 碳化深度值 |  |  |  | 角度修后 | 浇筑面修后 | 测区强度
构件 | 测区 | 1 | 2 | 3 | 4 | 5 | 6 | 7 | 8 | 9 | 10 | 11 | 12 | 13 | 14 | 15 | 16 |  | C1 | C2 | C3 | 计算
| 1 | 42 | 55 | 41 | 45 | 33 | 52 | 30 | 51 | 42 | 37 | 30 | 55 | 35 | 47 | 37 | 45 | 42.2 | 6.00 | 6.00 | 6.00 | 6 |  |  | 38.6
| 2 | 56 | 46 | 52 | 38 | 32 | 46 | 57 | 55 | 53 | 33 | 47 | 46 | 35 | 36 | 33 | 54 | 45.3 | 6.00 | 6.00 | 6.00 | 6 |  |  | 44.3
| 3 | 53 | 59 | 43 | 50 | 37 | 58 | 37 | 58 | 40 | 62 | 41 | 52 | 43 | 38 | 59 | 58 | 49.6 | 6.00 | 6.00 | 6.00 | 6 |  |  | 52.9
| 4 | 53 | 58 | 50 | 52 | 34 | 50 | 48 | 62 | 39 | 44 | 61 | 49 | 57 | 52 | 35 | 34 | 49.4 | -- | -- | -- | 6 |  |  | 52.4
| 5 | 51 | 38 | 46 | 46 | 58 | 54 | 53 | 39 | 38 | 51 | 46 | 41 | 48 | 42 | 54 | 37 | 46.3 | -- | -- | -- | 6 |  |  | 46.3
| 6 | 40 | 43 | 38 | 42 | 49 | 59 | 56 | 62 | 41 | 64 | 55 | 59 | 46 | 40 | 64 | 55 | 50.5 | -- | -- | -- | 6 |  |  | 54.7
| 7 | 56 | 55 | 34 | 56 | 48 | 48 | 38 | 35 | 29 | 50 | 40 | 32 | 29 | 53 | 48 | 45 | 43.9 | -- | -- | -- | 6 |  |  | 41.7
| 8 | 53 | 59 | 43 | 50 | 37 | 58 | 37 | 58 | 40 | 62 | 41 | 52 | 43 | 38 | 59 | 58 | 49.6 | -- | -- | -- | 6 |  |  | 52.9
| 9 | 47 | 53 | 48 | 47 | 40 | 64 | 42 | 57 | 59 | 60 | 62 | 51 | 40 | 51 | 52 | 40 | 50.7 | -- | -- | -- | 6 |  |  | 55.2
| 10 | 62 | 55 | 47 | 40 | 43 | 60 | 52 | 55 | 39 | 50 | 43 | 54 | 57 | 61 | 41 | 63 | 51.6 | -- | -- | -- | 6 |  |  | 57.1
|  |  |  | 以 |  |  |  | 下 |  |  |  | 空 |  |  |  | 白
测面状态 |  | 侧面(干燥、风干) |  |  | 设计等级 |  | C35 |  |  |  |  | 浇筑日期 |  | ≥28天 |  |  |  | 仪器型号 |  | HT225-D |  |  | 备注信息
弹击角度 |  | 水平0° |  |  | 最大碳化 | [6 empty] | 回弹仪号 |  | HYYQ-09-0068 |  |  |  | 回弹率定 |  | 80/80
泵送方式 |  | 泵送 |  |  | 测强曲线 |  | 国家统一曲线(2011) |  |  |  |  | 执行标准 |  | 回弹法检测混凝土抗压强度技术规程 [JGJ/T 23-2011]
推定强度 |  | 推定值:[ 42MPa ] 平均值:[ 6.37MPa ] 最小值:[ 39.1MPa ] 标准差:[ 38.6MPa ]
检测： | [5 empty] | 校核： | [15 empty] | 检测日期： |  | 2026-04-18

## sheet11
|  | 回弹法检测混凝土抗压强度记录单 | [21 empty] | 第11页/共30页
委托单位： |  | 王罗伟、王汤史、王林通 | [14 empty] | 委托编号： |  |  | JD(V)-W202600036
工程名称： |  | 东尚园A栋建筑结构安全性鉴定 | [14 empty] | 构件名称： |  |  | 五层柱 5XC
编号 |  | 测 区 回 弹 值 | [15 empty] | Rm | 碳化深度值 |  |  |  | 角度修后 | 浇筑面修后 | 测区强度
构件 | 测区 | 1 | 2 | 3 | 4 | 5 | 6 | 7 | 8 | 9 | 10 | 11 | 12 | 13 | 14 | 15 | 16 |  | C1 | C2 | C3 | 计算
| 1 | 40 | 48 | 31 | 45 | 52 | 35 | 52 | 54 | 50 | 27 | 28 | 46 | 32 | 45 | 38 | 48 | 42.7 | 6.00 | 6.00 | 6.00 | 6 |  |  | 39.5
| 2 | 36 | 48 | 57 | 62 | 39 | 56 | 58 | 48 | 40 | 47 | 56 | 49 | 62 | 43 | 41 | 42 | 48.7 | 6.00 | 6.00 | 6.00 | 6 |  |  | 51
| 3 | 50 | 40 | 49 | 61 | 36 | 51 | 32 | 37 | 56 | 33 | 49 | 61 | 43 | 42 | 49 | 58 | 46.6 | 6.00 | 6.00 | 6.00 | 6 |  |  | 46.8
| 4 | 39 | 60 | 36 | 58 | 53 | 44 | 56 | 62 | 59 | 56 | 53 | 52 | 36 | 41 | 56 | 41 | 51 | -- | -- | -- | 6 |  |  | 55.8
| 5 | 48 | 50 | 46 | 52 | 30 | 44 | 35 | 34 | 56 | 29 | 55 | 33 | 56 | 49 | 43 | 47 | 44.8 | -- | -- | -- | 6 |  |  | 43.4
| 6 | 56 | 40 | 63 | 41 | 50 | 43 | 41 | 59 | 56 | 58 | 36 | 48 | 63 | 35 | 38 | 50 | 48.3 | -- | -- | -- | 6 |  |  | 50.2
| 7 | 35 | 38 | 56 | 49 | 52 | 57 | 55 | 32 | 54 | 41 | 33 | 37 | 45 | 39 | 50 | 60 | 46 | -- | -- | -- | 6 |  |  | 45.7
| 8 | 55 | 33 | 56 | 45 | 47 | 53 | 42 | 60 | 55 | 45 | 59 | 36 | 41 | 36 | 38 | 55 | 47.6 | -- | -- | -- | 6 |  |  | 48.8
| 9 | 50 | 58 | 38 | 36 | 54 | 56 | 34 | 35 | 52 | 58 | 43 | 38 | 34 | 32 | 47 | 54 | 44.7 | -- | -- | -- | 6 |  |  | 43.2
| 10 | 50 | 40 | 49 | 61 | 36 | 51 | 32 | 37 | 56 | 33 | 49 | 61 | 43 | 42 | 49 | 58 | 46.6 | -- | -- | -- | 6 |  |  | 46.8
|  |  |  | 以 |  |  |  | 下 |  |  |  | 空 |  |  |  | 白
测面状态 |  | 侧面(干燥、风干) |  |  | 设计等级 |  | C35 |  |  |  |  | 浇筑日期 |  | ≥28天 |  |  |  | 仪器型号 |  | HT225-D |  |  | 备注信息
弹击角度 |  | 水平0° |  |  | 最大碳化 | [6 empty] | 回弹仪号 |  | HYYQ-09-0068 |  |  |  | 回弹率定 |  | 80/80
泵送方式 |  | 泵送 |  |  | 测强曲线 |  | 国家统一曲线(2011) |  |  |  |  | 执行标准 |  | 回弹法检测混凝土抗压强度技术规程 [JGJ/T 23-2011]
推定强度 |  | 推定值:[ 40MPa ] 平均值:[ 4.62MPa ] 最小值:[ 39.5MPa ] 标准差:[ 39.5MPa ]
检测： | [5 empty] | 校核： | [15 empty] | 检测日期： |  | 2026-04-18

## sheet12
|  | 回弹法检测混凝土抗压强度记录单 | [21 empty] | 第12页/共30页
委托单位： |  | 王罗伟、王汤史、王林通 | [14 empty] | 委托编号： |  |  | JD(V)-W202600036
工程名称： |  | 东尚园A栋建筑结构安全性鉴定 | [14 empty] | 构件名称： |  |  | 五层柱 7XC
编号 |  | 测 区 回 弹 值 | [15 empty] | Rm | 碳化深度值 |  |  |  | 角度修后 | 浇筑面修后 | 测区强度
构件 | 测区 | 1 | 2 | 3 | 4 | 5 | 6 | 7 | 8 | 9 | 10 | 11 | 12 | 13 | 14 | 15 | 16 |  | C1 | C2 | C3 | 计算
| 1 | 41 | 55 | 30 | 40 | 55 | 53 | 57 | 36 | 45 | 30 | 48 | 30 | 39 | 52 | 33 | 49 | 43.6 | 6.00 | 6.00 | 6.00 | 6 |  |  | 41.2
| 2 | 49 | 48 | 56 | 35 | 40 | 49 | 38 | 60 | 41 | 47 | 55 | 49 | 61 | 57 | 61 | 39 | 49.1 | 6.00 | 6.00 | 6.00 | 6 |  |  | 51.8
| 3 | 41 | 45 | 47 | 60 | 64 | 47 | 49 | 37 | 65 | 51 | 39 | 57 | 56 | 62 | 39 | 51 | 50.4 | 6.00 | 6.00 | 6.00 | 6 |  |  | 54.5
| 4 | 58 | 36 | 57 | 33 | 49 | 41 | 38 | 49 | 54 | 40 | 57 | 48 | 35 | 53 | 49 | 42 | 46.3 | -- | -- | -- | 6 |  |  | 46.3
| 5 | 43 | 38 | 34 | 43 | 59 | 33 | 51 | 60 | 58 | 50 | 54 | 40 | 39 | 33 | 56 | 51 | 46.5 | -- | -- | -- | 6 |  |  | 46.6
| 6 | 35 | 50 | 55 | 50 | 39 | 46 | 52 | 47 | 43 | 46 | 62 | 38 | 58 | 59 | 59 | 38 | 48.6 | -- | -- | -- | 6 |  |  | 50.8
| 7 | 35 | 50 | 55 | 50 | 39 | 46 | 52 | 47 | 43 | 46 | 62 | 38 | 58 | 59 | 59 | 38 | 48.6 | -- | -- | -- | 6 |  |  | 50.8
| 8 | 56 | 52 | 42 | 49 | 56 | 59 | 51 | 59 | 47 | 36 | 37 | 39 | 42 | 37 | 61 | 43 | 47.7 | -- | -- | -- | 6 |  |  | 49
| 9 | 57 | 56 | 55 | 48 | 62 | 40 | 44 | 41 | 43 | 38 | 56 | 62 | 35 | 37 | 59 | 47 | 48.7 | -- | -- | -- | 6 |  |  | 51
| 10 | 57 | 64 | 47 | 46 | 59 | 40 | 40 | 52 | 67 | 65 | 47 | 62 | 38 | 51 | 42 | 58 | 52.1 | -- | -- | -- | 6 |  |  | 58.2
|  |  |  | 以 |  |  |  | 下 |  |  |  | 空 |  |  |  | 白
测面状态 |  | 侧面(干燥、风干) |  |  | 设计等级 |  | C35 |  |  |  |  | 浇筑日期 |  | ≥28天 |  |  |  | 仪器型号 |  | HT225-D |  |  | 备注信息
弹击角度 |  | 水平0° |  |  | 最大碳化 | [6 empty] | 回弹仪号 |  | HYYQ-09-0068 |  |  |  | 回弹率定 |  | 80/80
泵送方式 |  | 泵送 |  |  | 测强曲线 |  | 国家统一曲线(2011) |  |  |  |  | 执行标准 |  | 回弹法检测混凝土抗压强度技术规程 [JGJ/T 23-2011]
推定强度 |  | 推定值:[ 41MPa ] 平均值:[ 4.67MPa ] 最小值:[ 42.3MPa ] 标准差:[ 41.2MPa ]
检测： | [5 empty] | 校核： | [15 empty] | 检测日期： |  | 2026-04-18

## sheet13
|  | 回弹法检测混凝土抗压强度记录单 | [21 empty] | 第13页/共30页
委托单位： |  | 王罗伟、王汤史、王林通 | [14 empty] | 委托编号： |  |  | JD(V)-W202600036
工程名称： |  | 东尚园A栋建筑结构安全性鉴定 | [14 empty] | 构件名称： |  |  | 六层柱 4XB
编号 |  | 测 区 回 弹 值 | [15 empty] | Rm | 碳化深度值 |  |  |  | 角度修后 | 浇筑面修后 | 测区强度
构件 | 测区 | 1 | 2 | 3 | 4 | 5 | 6 | 7 | 8 | 9 | 10 | 11 | 12 | 13 | 14 | 15 | 16 |  | C1 | C2 | C3 | 计算
| 1 | 45 | 52 | 33 | 54 | 41 | 36 | 37 | 43 | 47 | 40 | 51 | 34 | 39 | 55 | 35 | 45 | 42.4 | 6.00 | 6.00 | 6.00 | 6 |  |  | 39
| 2 | 50 | 58 | 50 | 36 | 40 | 33 | 53 | 50 | 43 | 38 | 57 | 37 | 56 | 42 | 61 | 43 | 46.5 | 6.00 | 6.00 | 6.00 | 6 |  |  | 46.6
| 3 | 34 | 42 | 57 | 45 | 52 | 58 | 33 | 37 | 40 | 50 | 36 | 44 | 58 | 53 | 33 | 43 | 44.2 | 6.00 | 6.00 | 6.00 | 6 |  |  | 42.3
| 4 | 36 | 56 | 31 | 32 | 36 | 43 | 54 | 60 | 53 | 49 | 59 | 48 | 40 | 48 | 57 | 32 | 46.3 | -- | -- | -- | 6 |  |  | 46.3
| 5 | 52 | 43 | 38 | 49 | 33 | 53 | 31 | 33 | 56 | 51 | 35 | 55 | 51 | 54 | 36 | 39 | 44.7 | -- | -- | -- | 6 |  |  | 43.2
| 6 | 41 | 58 | 63 | 65 | 37 | 42 | 41 | 55 | 43 | 61 | 64 | 49 | 55 | 47 | 50 | 50 | 51 | -- | -- | -- | 6 |  |  | 55.8
| 7 | 55 | 56 | 35 | 59 | 37 | 61 | 33 | 48 | 51 | 46 | 49 | 35 | 39 | 60 | 52 | 37 | 47 | -- | -- | -- | 6 |  |  | 47.6
| 8 | 30 | 30 | 57 | 51 | 35 | 59 | 53 | 55 | 39 | 42 | 60 | 42 | 52 | 38 | 30 | 48 | 45.5 | -- | -- | -- | 6 |  |  | 44.7
| 9 | 52 | 54 | 47 | 45 | 55 | 47 | 37 | 51 | 36 | 33 | 38 | 47 | 49 | 43 | 40 | 38 | 44.5 | -- | -- | -- | 6 |  |  | 42.8
| 10 | 36 | 64 | 64 | 47 | 50 | 48 | 38 | 57 | 47 | 59 | 59 | 39 | 42 | 63 | 43 | 37 | 49.1 | -- | -- | -- | 6 |  |  | 51.8
|  |  |  | 以 |  |  |  | 下 |  |  |  | 空 |  |  |  | 白
测面状态 |  | 侧面(干燥、风干) |  |  | 设计等级 |  | C35 |  |  |  |  | 浇筑日期 |  | ≥28天 |  |  |  | 仪器型号 |  | HT225-D |  |  | 备注信息
弹击角度 |  | 水平0° |  |  | 最大碳化 | [6 empty] | 回弹仪号 |  | HYYQ-09-0068 |  |  |  | 回弹率定 |  | 80/80
泵送方式 |  | 泵送 |  |  | 测强曲线 |  | 国家统一曲线(2011) |  |  |  |  | 执行标准 |  | 回弹法检测混凝土抗压强度技术规程 [JGJ/T 23-2011]
推定强度 |  | 推定值:[ 45MPa ] 平均值:[ 4.89MPa ] 最小值:[ 38MPa ] 标准差:[ 39MPa ]
检测： | [5 empty] | 校核： | [15 empty] | 检测日期： |  | 2026-04-18

## sheet14
|  | 回弹法检测混凝土抗压强度记录单 | [21 empty] | 第14页/共30页
委托单位： |  | 王罗伟、王汤史、王林通 | [14 empty] | 委托编号： |  |  | JD(V)-W202600036
工程名称： |  | 东尚园A栋建筑结构安全性鉴定 | [14 empty] | 构件名称： |  |  | 六层柱 5XB
编号 |  | 测 区 回 弹 值 | [15 empty] | Rm | 碳化深度值 |  |  |  | 角度修后 | 浇筑面修后 | 测区强度
构件 | 测区 | 1 | 2 | 3 | 4 | 5 | 6 | 7 | 8 | 9 | 10 | 11 | 12 | 13 | 14 | 15 | 16 |  | C1 | C2 | C3 | 计算
| 1 | 42 | 45 | 52 | 57 | 35 | 31 | 43 | 48 | 53 | 38 | 53 | 31 | 42 | 49 | 33 | 38 | 43.2 | 6.00 | 6.00 | 6.00 | 6 |  |  | 40.4
| 2 | 39 | 56 | 40 | 40 | 45 | 53 | 39 | 37 | 62 | 48 | 46 | 50 | 58 | 50 | 63 | 59 | 48.6 | 6.00 | 6.00 | 6.00 | 6 |  |  | 50.8
| 3 | 39 | 43 | 36 | 58 | 35 | 56 | 46 | 48 | 62 | 53 | 48 | 60 | 59 | 62 | 40 | 57 | 50.8 | 6.00 | 6.00 | 6.00 | 6 |  |  | 55.4
| 4 | 60 | 35 | 47 | 46 | 56 | 52 | 54 | 51 | 39 | 35 | 61 | 39 | 44 | 43 | 36 | 61 | 47.1 | -- | -- | -- | 6 |  |  | 47.8
| 5 | 58 | 59 | 60 | 35 | 46 | 40 | 35 | 36 | 60 | 39 | 51 | 57 | 58 | 53 | 41 | 53 | 49.6 | -- | -- | -- | 6 |  |  | 52.9
| 6 | 47 | 57 | 49 | 64 | 64 | 44 | 60 | 36 | 59 | 59 | 41 | 43 | 37 | 56 | 39 | 65 | 51.5 | -- | -- | -- | 6 |  |  | 56.9
| 7 | 60 | 61 | 64 | 42 | 60 | 40 | 38 | 66 | 42 | 45 | 49 | 59 | 61 | 42 | 62 | 40 | 52.1 | -- | -- | -- | 6 |  |  | 58.1
| 8 | 52 | 39 | 60 | 60 | 35 | 55 | 48 | 45 | 50 | 38 | 40 | 59 | 37 | 43 | 52 | 40 | 46.4 | -- | -- | -- | 6 |  |  | 46.4
| 9 | 39 | 50 | 57 | 50 | 47 | 46 | 40 | 41 | 53 | 54 | 52 | 35 | 36 | 49 | 58 | 34 | 46.7 | -- | -- | -- | 6 |  |  | 47
| 10 | 53 | 43 | 59 | 55 | 41 | 49 | 37 | 39 | 62 | 38 | 59 | 63 | 39 | 34 | 60 | 57 | 49.4 | -- | -- | -- | 6 |  |  | 52.4
|  |  |  | 以 |  |  |  | 下 |  |  |  | 空 |  |  |  | 白
测面状态 |  | 侧面(干燥、风干) |  |  | 设计等级 |  | C35 |  |  |  |  | 浇筑日期 |  | ≥28天 |  |  |  | 仪器型号 |  | HT225-D |  |  | 备注信息
弹击角度 |  | 水平0° |  |  | 最大碳化 | [6 empty] | 回弹仪号 |  | HYYQ-09-0068 |  |  |  | 回弹率定 |  | 80/80
泵送方式 |  | 泵送 |  |  | 测强曲线 |  | 国家统一曲线(2011) |  |  |  |  | 执行标准 |  | 回弹法检测混凝土抗压强度技术规程 [JGJ/T 23-2011]
推定强度 |  | 推定值:[ 42MPa ] 平均值:[ 5.47MPa ] 最小值:[ 41.8MPa ] 标准差:[ 40.4MPa ]
检测： | [5 empty] | 校核： | [15 empty] | 检测日期： |  | 2026-04-18

## sheet15
|  | 回弹法检测混凝土抗压强度记录单 | [21 empty] | 第15页/共30页
委托单位： |  | 王罗伟、王汤史、王林通 | [14 empty] | 委托编号： |  |  | JD(V)-W202600036
工程名称： |  | 东尚园A栋建筑结构安全性鉴定 | [14 empty] | 构件名称： |  |  | 六层柱 7XB
编号 |  | 测 区 回 弹 值 | [15 empty] | Rm | 碳化深度值 |  |  |  | 角度修后 | 浇筑面修后 | 测区强度
构件 | 测区 | 1 | 2 | 3 | 4 | 5 | 6 | 7 | 8 | 9 | 10 | 11 | 12 | 13 | 14 | 15 | 16 |  | C1 | C2 | C3 | 计算
| 1 | 53 | 52 | 39 | 50 | 38 | 47 | 43 | 43 | 30 | 50 | 36 | 35 | 38 | 30 | 54 | 33 | 41.9 | 6.00 | 6.00 | 6.00 | 6 |  |  | 38.1
| 2 | 41 | 53 | 48 | 57 | 28 | 44 | 33 | 38 | 54 | 28 | 54 | 35 | 53 | 47 | 30 | 45 | 43.7 | 6.00 | 6.00 | 6.00 | 6 |  |  | 41.3
| 3 | 31 | 32 | 39 | 30 | 42 | 46 | 58 | 39 | 50 | 40 | 57 | 59 | 50 | 47 | 35 | 54 | 44.2 | 6.00 | 6.00 | 6.00 | 6 |  |  | 42.3
| 4 | 56 | 34 | 55 | 33 | 45 | 56 | 37 | 54 | 34 | 37 | 55 | 52 | 49 | 58 | 53 | 40 | 47.7 | -- | -- | -- | 6 |  |  | 49
| 5 | 39 | 49 | 60 | 51 | 58 | 46 | 56 | 55 | 38 | 56 | 36 | 35 | 61 | 46 | 55 | 46 | 49.9 | -- | -- | -- | 6 |  |  | 53.5
| 6 | 42 | 43 | 60 | 45 | 56 | 55 | 45 | 52 | 50 | 39 | 36 | 52 | 35 | 52 | 35 | 56 | 47.5 | -- | -- | -- | 6 |  |  | 48.6
| 7 | 34 | 61 | 47 | 53 | 37 | 42 | 55 | 41 | 35 | 52 | 34 | 58 | 56 | 41 | 50 | 58 | 47.4 | -- | -- | -- | 6 |  |  | 48.4
| 8 | 39 | 42 | 56 | 61 | 44 | 44 | 58 | 41 | 49 | 42 | 60 | 59 | 53 | 41 | 63 | 63 | 50.7 | -- | -- | -- | 6 |  |  | 55.2
| 9 | 44 | 51 | 61 | 61 | 59 | 57 | 40 | 45 | 41 | 43 | 40 | 43 | 57 | 51 | 40 | 44 | 47.6 | -- | -- | -- | 6 |  |  | 48.8
| 10 | 41 | 59 | 56 | 63 | 59 | 53 | 48 | 61 | 52 | 61 | 37 | 36 | 43 | 37 | 46 | 39 | 49.6 | -- | -- | -- | 6 |  |  | 52.9
|  |  |  | 以 |  |  |  | 下 |  |  |  | 空 |  |  |  | 白
测面状态 |  | 侧面(干燥、风干) |  |  | 设计等级 |  | C35 |  |  |  |  | 浇筑日期 |  | ≥28天 |  |  |  | 仪器型号 |  | HT225-D |  |  | 备注信息
弹击角度 |  | 水平0° |  |  | 最大碳化 | [6 empty] | 回弹仪号 |  | HYYQ-09-0068 |  |  |  | 回弹率定 |  | 80/80
泵送方式 |  | 泵送 |  |  | 测强曲线 |  | 国家统一曲线(2011) |  |  |  |  | 执行标准 |  | 回弹法检测混凝土抗压强度技术规程 [JGJ/T 23-2011]
推定强度 |  | 推定值:[ 53MPa ] 平均值:[ 5.61MPa ] 最小值:[ 38.6MPa ] 标准差:[ 38.1MPa ]
检测： | [5 empty] | 校核： | [15 empty] | 检测日期： |  | 2026-04-18

## sheet16
|  | 回弹法检测混凝土抗压强度记录单 | [21 empty] | 第16页/共30页
委托单位： |  | 王罗伟、王汤史、王林通 | [14 empty] | 委托编号： |  |  | JD(V)-W202600036
工程名称： |  | 东尚园A栋建筑结构安全性鉴定 | [14 empty] | 构件名称： |  |  | 阁楼层梁 5XB-C
编号 |  | 测 区 回 弹 值 | [15 empty] | Rm | 碳化深度值 |  |  |  | 角度修后 | 浇筑面修后 | 测区强度
构件 | 测区 | 1 | 2 | 3 | 4 | 5 | 6 | 7 | 8 | 9 | 10 | 11 | 12 | 13 | 14 | 15 | 16 |  | C1 | C2 | C3 | 计算
| 1 | 44 | 47 | 38 | 31 | 51 | 27 | 51 | 36 | 39 | 30 | 49 | 38 | 48 | 48 | 35 | 28 | 40.4 | 6.00 | 6.00 | 6.00 | 6 |  |  | 35.5
| 2 | 54 | 38 | 50 | 44 | 55 | 39 | 37 | 36 | 43 | 43 | 39 | 53 | 35 | 51 | 33 | 58 | 43.7 | 6.00 | 6.00 | 6.00 | 6 |  |  | 41.4
| 3 | 41 | 38 | 39 | 53 | 58 | 39 | 56 | 40 | 55 | 61 | 38 | 59 | 51 | 39 | 50 | 37 | 46.3 | 6.00 | 6.00 | 6.00 | 6 |  |  | 46.3
| 4 | 47 | 43 | 36 | 38 | 27 | 31 | 30 | 50 | 36 | 54 | 38 | 37 | 32 | 51 | 49 | 51 | 40.6 | -- | -- | -- | 6 |  |  | 35.8
| 5 | 47 | 32 | 54 | 49 | 29 | 52 | 53 | 47 | 31 | 38 | 44 | 39 | 40 | 30 | 57 | 32 | 42 | -- | -- | -- | 6 |  |  | 38.3
| 6 | 52 | 49 | 32 | 34 | 51 | 46 | 55 | 47 | 40 | 30 | 50 | 37 | 48 | 32 | 35 | 40 | 42.6 | -- | -- | -- | 6 |  |  | 39.3
| 7 | 50 | 50 | 47 | 33 | 32 | 55 | 30 | 56 | 36 | 53 | 51 | 50 | 38 | 47 | 35 | 52 | 45.6 | -- | -- | -- | 6 |  |  | 44.9
| 8 | 46 | 36 | 48 | 57 | 55 | 39 | 53 | 33 | 38 | 41 | 53 | 38 | 42 | 51 | 57 | 34 | 44.9 | -- | -- | -- | 6 |  |  | 43.6
| 9 | 36 | 51 | 56 | 31 | 43 | 54 | 39 | 32 | 34 | 43 | 33 | 41 | 31 | 51 | 48 | 56 | 41.9 | -- | -- | -- | 6 |  |  | 38.1
| 10 | 34 | 55 | 50 | 32 | 52 | 34 | 35 | 38 | 57 | 43 | 42 | 44 | 45 | 53 | 42 | 48 | 43.9 | -- | -- | -- | 6 |  |  | 41.7
|  |  |  | 以 |  |  |  | 下 |  |  |  | 空 |  |  |  | 白
测面状态 |  | 侧面(干燥、风干) |  |  | 设计等级 |  | C30 |  |  |  |  | 浇筑日期 |  | ≥28天 |  |  |  | 仪器型号 |  | HT225-D |  |  | 备注信息
弹击角度 |  | 水平0° |  |  | 最大碳化 | [6 empty] | 回弹仪号 |  | HYYQ-09-0068 |  |  |  | 回弹率定 |  | 80/80
泵送方式 |  | 泵送 |  |  | 测强曲线 |  | 国家统一曲线(2011) |  |  |  |  | 执行标准 |  | 回弹法检测混凝土抗压强度技术规程 [JGJ/T 23-2011]
推定强度 |  | 推定值:[ 44MPa ] 平均值:[ 3.71MPa ] 最小值:[ 34.4MPa ] 标准差:[ 35.5MPa ]
检测： | [5 empty] | 校核： | [15 empty] | 检测日期： |  | 2026-04-18

## sheet17
|  | 回弹法检测混凝土抗压强度记录单 | [21 empty] | 第17页/共30页
委托单位： |  | 王罗伟、王汤史、王林通 | [14 empty] | 委托编号： |  |  | JD(V)-W202600036
工程名称： |  | 东尚园A栋建筑结构安全性鉴定 | [14 empty] | 构件名称： |  |  | 阁楼层梁 6XB-C
编号 |  | 测 区 回 弹 值 | [15 empty] | Rm | 碳化深度值 |  |  |  | 角度修后 | 浇筑面修后 | 测区强度
构件 | 测区 | 1 | 2 | 3 | 4 | 5 | 6 | 7 | 8 | 9 | 10 | 11 | 12 | 13 | 14 | 15 | 16 |  | C1 | C2 | C3 | 计算
| 1 | 43 | 30 | 47 | 32 | 29 | 40 | 37 | 53 | 48 | 28 | 48 | 34 | 51 | 46 | 34 | 51 | 40.9 | 6.00 | 6.00 | 6.00 | 6 |  |  | 36.4
| 2 | 54 | 49 | 49 | 36 | 58 | 55 | 30 | 49 | 34 | 46 | 36 | 29 | 45 | 40 | 30 | 53 | 43.7 | 6.00 | 6.00 | 6.00 | 6 |  |  | 41.3
| 3 | 54 | 49 | 49 | 36 | 58 | 55 | 30 | 49 | 34 | 46 | 36 | 29 | 45 | 40 | 30 | 53 | 43.7 | 6.00 | 6.00 | 6.00 | 6 |  |  | 41.3
| 4 | 38 | 50 | 33 | 52 | 30 | 51 | 54 | 51 | 30 | 28 | 53 | 43 | 51 | 48 | 35 | 36 | 43.6 | -- | -- | -- | 6 |  |  | 41.2
| 5 | 50 | 29 | 53 | 37 | 49 | 52 | 31 | 51 | 40 | 30 | 43 | 38 | 37 | 32 | 55 | 53 | 42.9 | -- | -- | -- | 6 |  |  | 39.9
| 6 | 44 | 36 | 54 | 38 | 33 | 47 | 43 | 45 | 32 | 35 | 59 | 55 | 54 | 50 | 31 | 58 | 44.6 | -- | -- | -- | 6 |  |  | 43
| 7 | 35 | 60 | 47 | 36 | 55 | 58 | 54 | 36 | 37 | 48 | 56 | 59 | 34 | 41 | 31 | 56 | 46.6 | -- | -- | -- | 6 |  |  | 46.8
| 8 | 57 | 31 | 50 | 55 | 41 | 43 | 52 | 29 | 35 | 30 | 36 | 53 | 47 | 39 | 34 | 50 | 42.7 | -- | -- | -- | 6 |  |  | 39.5
| 9 | 44 | 37 | 58 | 47 | 62 | 51 | 45 | 34 | 39 | 58 | 50 | 56 | 46 | 33 | 36 | 57 | 47.2 | -- | -- | -- | 6 |  |  | 48
| 10 | 33 | 30 | 42 | 29 | 42 | 30 | 50 | 53 | 44 | 55 | 55 | 37 | 35 | 39 | 50 | 38 | 41 | -- | -- | -- | 6 |  |  | 36.5
|  |  |  | 以 |  |  |  | 下 |  |  |  | 空 |  |  |  | 白
测面状态 |  | 侧面(干燥、风干) |  |  | 设计等级 |  | C30 |  |  |  |  | 浇筑日期 |  | ≥28天 |  |  |  | 仪器型号 |  | HT225-D |  |  | 备注信息
弹击角度 |  | 水平0° |  |  | 最大碳化 | [6 empty] | 回弹仪号 |  | HYYQ-09-0068 |  |  |  | 回弹率定 |  | 80/80
泵送方式 |  | 泵送 |  |  | 测强曲线 |  | 国家统一曲线(2011) |  |  |  |  | 执行标准 |  | 回弹法检测混凝土抗压强度技术规程 [JGJ/T 23-2011]
推定强度 |  | 推定值:[ 43MPa ] 平均值:[ 3.8MPa ] 最小值:[ 35.1MPa ] 标准差:[ 36.4MPa ]
检测： | [5 empty] | 校核： | [15 empty] | 检测日期： |  | 2026-04-18

## sheet18
|  | 回弹法检测混凝土抗压强度记录单 | [21 empty] | 第18页/共30页
委托单位： |  | 王罗伟、王汤史、王林通 | [14 empty] | 委托编号： |  |  | JD(V)-W202600036
工程名称： |  | 东尚园A栋建筑结构安全性鉴定 | [14 empty] | 构件名称： |  |  | 阁楼层梁 7XB-C
编号 |  | 测 区 回 弹 值 | [15 empty] | Rm | 碳化深度值 |  |  |  | 角度修后 | 浇筑面修后 | 测区强度
构件 | 测区 | 1 | 2 | 3 | 4 | 5 | 6 | 7 | 8 | 9 | 10 | 11 | 12 | 13 | 14 | 15 | 16 |  | C1 | C2 | C3 | 计算
| 1 | 51 | 47 | 45 | 38 | 46 | 40 | 27 | 43 | 29 | 51 | 25 | 30 | 43 | 42 | 40 | 30 | 39.7 | 6.00 | 6.00 | 6.00 | 6 |  |  | 34.4
| 2 | 36 | 46 | 46 | 46 | 34 | 45 | 31 | 57 | 57 | 45 | 41 | 53 | 30 | 57 | 38 | 32 | 43 | 6.00 | 6.00 | 6.00 | 6 |  |  | 40.1
| 3 | 34 | 44 | 31 | 43 | 38 | 51 | 49 | 41 | 50 | 53 | 52 | 32 | 30 | 50 | 38 | 54 | 43.8 | 6.00 | 6.00 | 6.00 | 6 |  |  | 41.5
| 4 | 41 | 57 | 52 | 53 | 52 | 32 | 38 | 49 | 33 | 48 | 34 | 42 | 46 | 28 | 30 | 54 | 43.5 | -- | -- | -- | 6 |  |  | 41
| 5 | 26 | 34 | 53 | 41 | 29 | 54 | 46 | 42 | 45 | 49 | 54 | 31 | 28 | 47 | 34 | 35 | 40.4 | -- | -- | -- | 6 |  |  | 35.5
| 6 | 32 | 33 | 36 | 59 | 30 | 47 | 54 | 56 | 46 | 35 | 54 | 37 | 45 | 53 | 59 | 48 | 45.5 | -- | -- | -- | 6 |  |  | 44.7
| 7 | 43 | 32 | 35 | 52 | 53 | 48 | 55 | 44 | 44 | 30 | 30 | 33 | 51 | 38 | 46 | 45 | 42.7 | -- | -- | -- | 6 |  |  | 39.5
| 8 | 32 | 43 | 45 | 44 | 48 | 44 | 52 | 54 | 37 | 53 | 51 | 29 | 33 | 28 | 38 | 36 | 41.9 | -- | -- | -- | 6 |  |  | 38.1
| 9 | 34 | 44 | 31 | 43 | 38 | 51 | 49 | 41 | 50 | 53 | 52 | 32 | 30 | 50 | 38 | 54 | 43.8 | -- | -- | -- | 6 |  |  | 41.5
| 10 | 56 | 61 | 45 | 47 | 35 | 58 | 62 | 49 | 57 | 38 | 47 | 54 | 33 | 32 | 46 | 37 | 47.6 | -- | -- | -- | 6 |  |  | 48.8
|  |  |  | 以 |  |  |  | 下 |  |  |  | 空 |  |  |  | 白
测面状态 |  | 侧面(干燥、风干) |  |  | 设计等级 |  | C30 |  |  |  |  | 浇筑日期 |  | ≥28天 |  |  |  | 仪器型号 |  | HT225-D |  |  | 备注信息
弹击角度 |  | 水平0° |  |  | 最大碳化 | [6 empty] | 回弹仪号 |  | HYYQ-09-0068 |  |  |  | 回弹率定 |  | 80/80
泵送方式 |  | 泵送 |  |  | 测强曲线 |  | 国家统一曲线(2011) |  |  |  |  | 执行标准 |  | 回弹法检测混凝土抗压强度技术规程 [JGJ/T 23-2011]
推定强度 |  | 推定值:[ 51MPa ] 平均值:[ 4.19MPa ] 最小值:[ 33.6MPa ] 标准差:[ 34.4MPa ]
检测： | [5 empty] | 校核： | [15 empty] | 检测日期： |  | 2026-04-18

## sheet19
|  | 回弹法检测混凝土抗压强度记录单 | [21 empty] | 第19页/共30页
委托单位： |  | 王罗伟、王汤史、王林通 | [14 empty] | 委托编号： |  |  | JD(V)-W202600036
工程名称： |  | 东尚园A栋建筑结构安全性鉴定 | [14 empty] | 构件名称： |  |  | 三层梁 5XB-C
编号 |  | 测 区 回 弹 值 | [15 empty] | Rm | 碳化深度值 |  |  |  | 角度修后 | 浇筑面修后 | 测区强度
构件 | 测区 | 1 | 2 | 3 | 4 | 5 | 6 | 7 | 8 | 9 | 10 | 11 | 12 | 13 | 14 | 15 | 16 |  | C1 | C2 | C3 | 计算
| 1 | 49 | 39 | 31 | 52 | 51 | 28 | 37 | 54 | 34 | 44 | 37 | 28 | 48 | 28 | 29 | 44 | 39.2 | 6.00 | 6.00 | 6.00 | 6 |  |  | 33.5
| 2 | 49 | 40 | 57 | 36 | 40 | 49 | 59 | 57 | 45 | 52 | 42 | 33 | 32 | 54 | 35 | 48 | 45.5 | 6.00 | 6.00 | 6.00 | 6 |  |  | 44.7
| 3 | 52 | 34 | 29 | 55 | 35 | 51 | 30 | 49 | 48 | 49 | 54 | 30 | 33 | 40 | 51 | 39 | 42.9 | 6.00 | 6.00 | 6.00 | 6 |  |  | 39.9
| 4 | 56 | 51 | 48 | 33 | 28 | 34 | 38 | 37 | 53 | 28 | 53 | 50 | 44 | 28 | 48 | 39 | 42.2 | -- | -- | -- | 6 |  |  | 38.6
| 5 | 41 | 35 | 58 | 46 | 46 | 30 | 53 | 30 | 51 | 33 | 45 | 54 | 40 | 58 | 41 | 37 | 43.5 | -- | -- | -- | 6 |  |  | 41
| 6 | 37 | 43 | 35 | 46 | 34 | 43 | 33 | 49 | 50 | 42 | 43 | 50 | 30 | 38 | 42 | 40 | 40.9 | -- | -- | -- | 6 |  |  | 36.4
| 7 | 36 | 38 | 40 | 57 | 56 | 53 | 32 | 31 | 40 | 55 | 57 | 51 | 40 | 53 | 35 | 55 | 46.1 | -- | -- | -- | 6 |  |  | 45.9
| 8 | 53 | 40 | 60 | 52 | 36 | 44 | 45 | 62 | 38 | 50 | 58 | 61 | 40 | 55 | 38 | 47 | 48.4 | -- | -- | -- | 6 |  |  | 50.4
| 9 | 37 | 36 | 43 | 37 | 40 | 54 | 57 | 37 | 54 | 32 | 59 | 54 | 47 | 51 | 35 | 59 | 45.4 | -- | -- | -- | 6 |  |  | 44.5
| 10 | 56 | 42 | 53 | 62 | 38 | 46 | 47 | 35 | 37 | 61 | 57 | 46 | 59 | 40 | 62 | 46 | 49.2 | -- | -- | -- | 6 |  |  | 52
|  |  |  | 以 |  |  |  | 下 |  |  |  | 空 |  |  |  | 白
测面状态 |  | 侧面(干燥、风干) |  |  | 设计等级 |  | C30 |  |  |  |  | 浇筑日期 |  | ≥28天 |  |  |  | 仪器型号 |  | HT225-D |  |  | 备注信息
弹击角度 |  | 水平0° |  |  | 最大碳化 | [6 empty] | 回弹仪号 |  | HYYQ-09-0068 |  |  |  | 回弹率定 |  | 80/80
泵送方式 |  | 泵送 |  |  | 测强曲线 |  | 国家统一曲线(2011) |  |  |  |  | 执行标准 |  | 回弹法检测混凝土抗压强度技术规程 [JGJ/T 23-2011]
推定强度 |  | 推定值:[ 49MPa ] 平均值:[ 5.92MPa ] 最小值:[ 33MPa ] 标准差:[ 33.5MPa ]
检测： | [5 empty] | 校核： | [15 empty] | 检测日期： |  | 2026-04-18

## sheet20
|  | 回弹法检测混凝土抗压强度记录单 | [21 empty] | 第20页/共30页
委托单位： |  | 王罗伟、王汤史、王林通 | [14 empty] | 委托编号： |  |  | JD(V)-W202600036
工程名称： |  | 东尚园A栋建筑结构安全性鉴定 | [14 empty] | 构件名称： |  |  | 三层梁 6XB-C
编号 |  | 测 区 回 弹 值 | [15 empty] | Rm | 碳化深度值 |  |  |  | 角度修后 | 浇筑面修后 | 测区强度
构件 | 测区 | 1 | 2 | 3 | 4 | 5 | 6 | 7 | 8 | 9 | 10 | 11 | 12 | 13 | 14 | 15 | 16 |  | C1 | C2 | C3 | 计算
| 1 | 50 | 40 | 31 | 39 | 51 | 54 | 30 | 54 | 37 | 39 | 41 | 52 | 26 | 30 | 50 | 37 | 41.5 | 6.00 | 6.00 | 6.00 | 6 |  |  | 37.4
| 2 | 53 | 51 | 53 | 48 | 34 | 33 | 44 | 57 | 57 | 50 | 30 | 31 | 28 | 33 | 35 | 55 | 43.4 | 6.00 | 6.00 | 6.00 | 6 |  |  | 40.8
| 3 | 34 | 53 | 44 | 51 | 39 | 50 | 59 | 36 | 46 | 34 | 31 | 43 | 56 | 58 | 45 | 59 | 46.3 | 6.00 | 6.00 | 6.00 | 6 |  |  | 46.2
| 4 | 55 | 40 | 48 | 48 | 32 | 34 | 37 | 54 | 41 | 30 | 46 | 55 | 52 | 50 | 33 | 53 | 44.9 | -- | -- | -- | 6 |  |  | 43.6
| 5 | 44 | 53 | 48 | 57 | 39 | 33 | 33 | 53 | 46 | 38 | 39 | 43 | 40 | 36 | 42 | 52 | 43.1 | -- | -- | -- | 6 |  |  | 40.3
| 6 | 55 | 40 | 48 | 48 | 32 | 34 | 37 | 54 | 41 | 30 | 46 | 55 | 52 | 50 | 33 | 53 | 44.9 | -- | -- | -- | 6 |  |  | 43.6
| 7 | 49 | 37 | 40 | 44 | 58 | 40 | 54 | 55 | 42 | 59 | 40 | 49 | 39 | 42 | 38 | 60 | 45.5 | -- | -- | -- | 6 |  |  | 44.7
| 8 | 58 | 31 | 37 | 53 | 30 | 32 | 34 | 51 | 36 | 35 | 46 | 57 | 58 | 50 | 47 | 54 | 44.3 | -- | -- | -- | 6 |  |  | 42.5
| 9 | 57 | 45 | 36 | 52 | 52 | 58 | 52 | 42 | 54 | 59 | 60 | 41 | 53 | 46 | 39 | 38 | 49.4 | -- | -- | -- | 6 |  |  | 52.4
| 10 | 56 | 51 | 39 | 56 | 50 | 36 | 52 | 56 | 40 | 50 | 57 | 39 | 46 | 57 | 42 | 58 | 49.9 | -- | -- | -- | 6 |  |  | 53.5
|  |  |  | 以 |  |  |  | 下 |  |  |  | 空 |  |  |  | 白
测面状态 |  | 侧面(干燥、风干) |  |  | 设计等级 |  | C30 |  |  |  |  | 浇筑日期 |  | ≥28天 |  |  |  | 仪器型号 |  | HT225-D |  |  | 备注信息
弹击角度 |  | 水平0° |  |  | 最大碳化 | [6 empty] | 回弹仪号 |  | HYYQ-09-0068 |  |  |  | 回弹率定 |  | 80/80
泵送方式 |  | 泵送 |  |  | 测强曲线 |  | 国家统一曲线(2011) |  |  |  |  | 执行标准 |  | 回弹法检测混凝土抗压强度技术规程 [JGJ/T 23-2011]
推定强度 |  | 推定值:[ 50MPa ] 平均值:[ 5.1MPa ] 最小值:[ 36.1MPa ] 标准差:[ 37.4MPa ]
检测： | [5 empty] | 校核： | [15 empty] | 检测日期： |  | 2026-04-18

## sheet21
|  | 回弹法检测混凝土抗压强度记录单 | [21 empty] | 第21页/共30页
委托单位： |  | 王罗伟、王汤史、王林通 | [14 empty] | 委托编号： |  |  | JD(V)-W202600036
工程名称： |  | 东尚园A栋建筑结构安全性鉴定 | [14 empty] | 构件名称： |  |  | 三层梁 7XB-C
编号 |  | 测 区 回 弹 值 | [15 empty] | Rm | 碳化深度值 |  |  |  | 角度修后 | 浇筑面修后 | 测区强度
构件 | 测区 | 1 | 2 | 3 | 4 | 5 | 6 | 7 | 8 | 9 | 10 | 11 | 12 | 13 | 14 | 15 | 16 |  | C1 | C2 | C3 | 计算
| 1 | 49 | 44 | 32 | 34 | 29 | 47 | 37 | 38 | 31 | 52 | 43 | 43 | 39 | 38 | 49 | 31 | 39.5 | 6.00 | 6.00 | 6.00 | 6 |  |  | 34
| 2 | 54 | 50 | 28 | 32 | 37 | 55 | 29 | 52 | 56 | 46 | 40 | 39 | 39 | 44 | 29 | 49 | 42.8 | 6.00 | 6.00 | 6.00 | 6 |  |  | 39.7
| 3 | 50 | 53 | 55 | 38 | 33 | 47 | 29 | 45 | 42 | 51 | 35 | 28 | 31 | 33 | 41 | 43 | 40.7 | 6.00 | 6.00 | 6.00 | 6 |  |  | 36
| 4 | 35 | 32 | 47 | 52 | 50 | 38 | 57 | 33 | 60 | 48 | 50 | 60 | 49 | 51 | 62 | 37 | 47.9 | -- | -- | -- | 6 |  |  | 49.4
| 5 | 43 | 35 | 55 | 52 | 56 | 47 | 31 | 31 | 30 | 51 | 58 | 38 | 48 | 47 | 35 | 56 | 45.1 | -- | -- | -- | 6 |  |  | 44
| 6 | 57 | 42 | 36 | 40 | 48 | 58 | 57 | 34 | 39 | 54 | 37 | 46 | 48 | 49 | 48 | 44 | 45.8 | -- | -- | -- | 6 |  |  | 45.3
| 7 | 40 | 52 | 40 | 50 | 29 | 54 | 46 | 48 | 44 | 42 | 28 | 31 | 44 | 55 | 33 | 50 | 43.7 | -- | -- | -- | 6 |  |  | 41.4
| 8 | 31 | 54 | 46 | 45 | 41 | 51 | 29 | 40 | 35 | 53 | 33 | 37 | 53 | 29 | 38 | 50 | 41.6 | -- | -- | -- | 6 |  |  | 37.6
| 9 | 44 | 52 | 49 | 52 | 34 | 47 | 39 | 36 | 40 | 56 | 39 | 55 | 54 | 46 | 33 | 37 | 44.5 | -- | -- | -- | 6 |  |  | 42.8
| 10 | 30 | 35 | 41 | 39 | 52 | 55 | 50 | 35 | 34 | 52 | 31 | 36 | 49 | 29 | 54 | 55 | 42.3 | -- | -- | -- | 6 |  |  | 38.8
|  |  |  | 以 |  |  |  | 下 |  |  |  | 空 |  |  |  | 白
测面状态 |  | 侧面(干燥、风干) |  |  | 设计等级 |  | C30 |  |  |  |  | 浇筑日期 |  | ≥28天 |  |  |  | 仪器型号 |  | HT225-D |  |  | 备注信息
弹击角度 |  | 水平0° |  |  | 最大碳化 | [6 empty] | 回弹仪号 |  | HYYQ-09-0068 |  |  |  | 回弹率定 |  | 80/80
泵送方式 |  | 泵送 |  |  | 测强曲线 |  | 国家统一曲线(2011) |  |  |  |  | 执行标准 |  | 回弹法检测混凝土抗压强度技术规程 [JGJ/T 23-2011]
推定强度 |  | 推定值:[ 49MPa ] 平均值:[ 4.64MPa ] 最小值:[ 33.3MPa ] 标准差:[ 34MPa ]
检测： | [5 empty] | 校核： | [15 empty] | 检测日期： |  | 2026-04-18

## sheet22
|  | 回弹法检测混凝土抗压强度记录单 | [21 empty] | 第22页/共30页
委托单位： |  | 王罗伟、王汤史、王林通 | [14 empty] | 委托编号： |  |  | JD(V)-W202600036
工程名称： |  | 东尚园A栋建筑结构安全性鉴定 | [14 empty] | 构件名称： |  |  | 四层梁 5XB-C
编号 |  | 测 区 回 弹 值 | [15 empty] | Rm | 碳化深度值 |  |  |  | 角度修后 | 浇筑面修后 | 测区强度
构件 | 测区 | 1 | 2 | 3 | 4 | 5 | 6 | 7 | 8 | 9 | 10 | 11 | 12 | 13 | 14 | 15 | 16 |  | C1 | C2 | C3 | 计算
| 1 | 50 | 32 | 42 | 35 | 34 | 45 | 55 | 33 | 31 | 50 | 31 | 27 | 52 | 43 | 53 | 36 | 40 | 6.00 | 6.00 | 6.00 | 6 |  |  | 34.8
| 2 | 53 | 40 | 37 | 44 | 33 | 49 | 41 | 50 | 38 | 34 | 54 | 38 | 59 | 59 | 55 | 58 | 46.2 | 6.00 | 6.00 | 6.00 | 6 |  |  | 46.1
| 3 | 36 | 38 | 28 | 55 | 51 | 42 | 30 | 31 | 51 | 49 | 26 | 35 | 56 | 38 | 53 | 44 | 41.5 | 6.00 | 6.00 | 6.00 | 6 |  |  | 37.4
| 4 | 31 | 53 | 31 | 58 | 49 | 55 | 42 | 54 | 36 | 46 | 46 | 33 | 37 | 37 | 56 | 51 | 45.1 | -- | -- | -- | 6 |  |  | 44
| 5 | 38 | 62 | 39 | 42 | 51 | 45 | 53 | 45 | 42 | 59 | 56 | 53 | 62 | 47 | 64 | 39 | 49.3 | -- | -- | -- | 6 |  |  | 52.2
| 6 | 43 | 30 | 34 | 50 | 32 | 55 | 53 | 32 | 34 | 54 | 48 | 54 | 52 | 52 | 36 | 47 | 44.9 | -- | -- | -- | 6 |  |  | 43.6
| 7 | 49 | 36 | 36 | 58 | 33 | 53 | 32 | 39 | 52 | 54 | 46 | 37 | 55 | 46 | 34 | 53 | 44.7 | -- | -- | -- | 6 |  |  | 43.2
| 8 | 53 | 40 | 37 | 44 | 33 | 49 | 41 | 50 | 38 | 34 | 54 | 38 | 59 | 59 | 55 | 58 | 46.2 | -- | -- | -- | 6 |  |  | 46.1
| 9 | 55 | 36 | 35 | 54 | 44 | 49 | 52 | 43 | 42 | 47 | 51 | 41 | 33 | 34 | 40 | 41 | 43.4 | -- | -- | -- | 6 |  |  | 40.8
| 10 | 57 | 52 | 33 | 37 | 53 | 38 | 53 | 50 | 27 | 50 | 31 | 40 | 29 | 32 | 39 | 52 | 42.3 | -- | -- | -- | 6 |  |  | 38.8
|  |  |  | 以 |  |  |  | 下 |  |  |  | 空 |  |  |  | 白
测面状态 |  | 侧面(干燥、风干) |  |  | 设计等级 |  | C30 |  |  |  |  | 浇筑日期 |  | ≥28天 |  |  |  | 仪器型号 |  | HT225-D |  |  | 备注信息
弹击角度 |  | 水平0° |  |  | 最大碳化 | [6 empty] | 回弹仪号 |  | HYYQ-09-0068 |  |  |  | 回弹率定 |  | 80/80
泵送方式 |  | 泵送 |  |  | 测强曲线 |  | 国家统一曲线(2011) |  |  |  |  | 执行标准 |  | 回弹法检测混凝土抗压强度技术规程 [JGJ/T 23-2011]
推定强度 |  | 推定值:[ 50MPa ] 平均值:[ 5MPa ] 最小值:[ 34.5MPa ] 标准差:[ 34.8MPa ]
检测： | [5 empty] | 校核： | [15 empty] | 检测日期： |  | 2026-04-18

## sheet23
|  | 回弹法检测混凝土抗压强度记录单 | [21 empty] | 第23页/共30页
委托单位： |  | 王罗伟、王汤史、王林通 | [14 empty] | 委托编号： |  |  | JD(V)-W202600036
工程名称： |  | 东尚园A栋建筑结构安全性鉴定 | [14 empty] | 构件名称： |  |  | 四层梁 7XB-C
编号 |  | 测 区 回 弹 值 | [15 empty] | Rm | 碳化深度值 |  |  |  | 角度修后 | 浇筑面修后 | 测区强度
构件 | 测区 | 1 | 2 | 3 | 4 | 5 | 6 | 7 | 8 | 9 | 10 | 11 | 12 | 13 | 14 | 15 | 16 |  | C1 | C2 | C3 | 计算
| 1 | 54 | 34 | 27 | 30 | 46 | 28 | 54 | 33 | 49 | 48 | 44 | 31 | 43 | 38 | 51 | 25 | 39.6 | 6.00 | 6.00 | 6.00 | 6 |  |  | 34.2
| 2 | 59 | 39 | 51 | 33 | 36 | 44 | 44 | 57 | 37 | 42 | 57 | 48 | 54 | 44 | 51 | 36 | 45.4 | 6.00 | 6.00 | 6.00 | 6 |  |  | 44.5
| 3 | 34 | 59 | 60 | 43 | 39 | 34 | 39 | 49 | 51 | 55 | 56 | 40 | 57 | 34 | 61 | 58 | 48.7 | 6.00 | 6.00 | 6.00 | 6 |  |  | 51
| 4 | 59 | 56 | 62 | 50 | 36 | 53 | 58 | 38 | 41 | 50 | 44 | 44 | 39 | 37 | 56 | 60 | 49.1 | -- | -- | -- | 6 |  |  | 51.8
| 5 | 55 | 49 | 58 | 62 | 59 | 37 | 62 | 37 | 44 | 40 | 42 | 64 | 42 | 43 | 58 | 53 | 50.3 | -- | -- | -- | 6 |  |  | 54.3
| 6 | 36 | 32 | 30 | 34 | 58 | 55 | 56 | 42 | 47 | 40 | 47 | 32 | 53 | 48 | 52 | 49 | 44.8 | -- | -- | -- | 6 |  |  | 43.4
| 7 | 50 | 40 | 34 | 56 | 43 | 57 | 61 | 38 | 59 | 42 | 35 | 34 | 56 | 41 | 50 | 61 | 47.3 | -- | -- | -- | 6 |  |  | 48.2
| 8 | 59 | 39 | 51 | 33 | 36 | 44 | 44 | 57 | 37 | 42 | 57 | 48 | 54 | 44 | 51 | 36 | 45.4 | -- | -- | -- | 6 |  |  | 44.5
| 9 | 42 | 42 | 53 | 55 | 44 | 52 | 31 | 52 | 57 | 52 | 42 | 33 | 31 | 36 | 45 | 34 | 44.1 | -- | -- | -- | 6 |  |  | 42.1
| 10 | 43 | 33 | 54 | 38 | 45 | 57 | 31 | 57 | 47 | 35 | 52 | 34 | 39 | 58 | 53 | 51 | 45.7 | -- | -- | -- | 6 |  |  | 45.1
|  |  |  | 以 |  |  |  | 下 |  |  |  | 空 |  |  |  | 白
测面状态 |  | 侧面(干燥、风干) |  |  | 设计等级 |  | C30 |  |  |  |  | 浇筑日期 |  | ≥28天 |  |  |  | 仪器型号 |  | HT225-D |  |  | 备注信息
弹击角度 |  | 水平0° |  |  | 最大碳化 | [6 empty] | 回弹仪号 |  | HYYQ-09-0068 |  |  |  | 回弹率定 |  | 80/80
泵送方式 |  | 泵送 |  |  | 测强曲线 |  | 国家统一曲线(2011) |  |  |  |  | 执行标准 |  | 回弹法检测混凝土抗压强度技术规程 [JGJ/T 23-2011]
推定强度 |  | 推定值:[ 54MPa ] 平均值:[ 5.76MPa ] 最小值:[ 36.4MPa ] 标准差:[ 34.2MPa ]
检测： | [5 empty] | 校核： | [15 empty] | 检测日期： |  | 2026-04-18

## sheet24
|  | 回弹法检测混凝土抗压强度记录单 | [21 empty] | 第24页/共30页
委托单位： |  | 王罗伟、王汤史、王林通 | [14 empty] | 委托编号： |  |  | JD(V)-W202600036
工程名称： |  | 东尚园A栋建筑结构安全性鉴定 | [14 empty] | 构件名称： |  |  | 六层梁 5XB-C
编号 |  | 测 区 回 弹 值 | [15 empty] | Rm | 碳化深度值 |  |  |  | 角度修后 | 浇筑面修后 | 测区强度
构件 | 测区 | 1 | 2 | 3 | 4 | 5 | 6 | 7 | 8 | 9 | 10 | 11 | 12 | 13 | 14 | 15 | 16 |  | C1 | C2 | C3 | 计算
| 1 | 33 | 48 | 47 | 51 | 44 | 51 | 52 | 25 | 24 | 29 | 33 | 38 | 25 | 36 | 42 | 46 | 39.6 | 6.00 | 6.00 | 6.00 | 6 |  |  | 34.2
| 2 | 62 | 39 | 44 | 54 | 60 | 41 | 56 | 63 | 55 | 45 | 42 | 64 | 66 | 54 | 40 | 48 | 52 | 6.00 | 6.00 | 6.00 | 6 |  |  | 57.9
| 3 | 54 | 41 | 43 | 50 | 51 | 31 | 54 | 28 | 35 | 38 | 52 | 30 | 33 | 38 | 47 | 45 | 42.1 | 6.00 | 6.00 | 6.00 | 6 |  |  | 38.5
| 4 | 33 | 47 | 47 | 52 | 36 | 44 | 43 | 48 | 53 | 49 | 47 | 43 | 40 | 53 | 33 | 34 | 44.4 | -- | -- | -- | 6 |  |  | 42.6
| 5 | 46 | 55 | 54 | 35 | 32 | 30 | 47 | 57 | 42 | 38 | 45 | 40 | 47 | 30 | 53 | 45 | 43.8 | -- | -- | -- | 6 |  |  | 41.5
| 6 | 31 | 52 | 45 | 55 | 43 | 35 | 34 | 31 | 57 | 46 | 49 | 44 | 46 | 42 | 51 | 54 | 45.3 | -- | -- | -- | 6 |  |  | 44.3
| 7 | 53 | 57 | 54 | 49 | 48 | 35 | 40 | 47 | 35 | 36 | 37 | 40 | 31 | 49 | 49 | 58 | 44.8 | -- | -- | -- | 6 |  |  | 43.4
| 8 | 58 | 54 | 42 | 38 | 32 | 36 | 44 | 59 | 54 | 57 | 56 | 56 | 32 | 45 | 44 | 33 | 46.9 | -- | -- | -- | 6 |  |  | 47.4
| 9 | 53 | 57 | 37 | 43 | 45 | 56 | 46 | 45 | 45 | 50 | 52 | 39 | 39 | 44 | 49 | 42 | 46.1 | -- | -- | -- | 6 |  |  | 45.9
| 10 | 38 | 48 | 44 | 52 | 53 | 42 | 36 | 57 | 58 | 50 | 55 | 60 | 39 | 37 | 50 | 56 | 48.9 | -- | -- | -- | 6 |  |  | 51.4
|  |  |  | 以 |  |  |  | 下 |  |  |  | 空 |  |  |  | 白
测面状态 |  | 侧面(干燥、风干) |  |  | 设计等级 |  | C30 |  |  |  |  | 浇筑日期 |  | ≥28天 |  |  |  | 仪器型号 |  | HT225-D |  |  | 备注信息
弹击角度 |  | 水平0° |  |  | 最大碳化 | [6 empty] | 回弹仪号 |  | HYYQ-09-0068 |  |  |  | 回弹率定 |  | 80/80
泵送方式 |  | 泵送 |  |  | 测强曲线 |  | 国家统一曲线(2011) |  |  |  |  | 执行标准 |  | 回弹法检测混凝土抗压强度技术规程 [JGJ/T 23-2011]
推定强度 |  | 推定值:[ 33MPa ] 平均值:[ 6.61MPa ] 最小值:[ 33.8MPa ] 标准差:[ 34.2MPa ]
检测： | [5 empty] | 校核： | [15 empty] | 检测日期： |  | 2026-04-18

## sheet25
|  | 回弹法检测混凝土抗压强度记录单 | [21 empty] | 第25页/共30页
委托单位： |  | 王罗伟、王汤史、王林通 | [14 empty] | 委托编号： |  |  | JD(V)-W202600036
工程名称： |  | 东尚园A栋建筑结构安全性鉴定 | [14 empty] | 构件名称： |  |  | 六层梁 6XB-C
编号 |  | 测 区 回 弹 值 | [15 empty] | Rm | 碳化深度值 |  |  |  | 角度修后 | 浇筑面修后 | 测区强度
构件 | 测区 | 1 | 2 | 3 | 4 | 5 | 6 | 7 | 8 | 9 | 10 | 11 | 12 | 13 | 14 | 15 | 16 |  | C1 | C2 | C3 | 计算
| 1 | 37 | 49 | 25 | 26 | 32 | 39 | 46 | 52 | 40 | 30 | 28 | 44 | 33 | 54 | 50 | 53 | 40 | 6.00 | 6.00 | 6.00 | 6 |  |  | 34.8
| 2 | 43 | 42 | 59 | 46 | 63 | 64 | 56 | 39 | 62 | 47 | 47 | 49 | 45 | 57 | 38 | 50 | 49.9 | 6.00 | 6.00 | 6.00 | 6 |  |  | 53.5
| 3 | 57 | 47 | 30 | 52 | 42 | 50 | 53 | 34 | 44 | 41 | 35 | 51 | 34 | 53 | 29 | 30 | 43 | 6.00 | 6.00 | 6.00 | 6 |  |  | 40.1
| 4 | 35 | 33 | 42 | 56 | 41 | 56 | 58 | 52 | 44 | 51 | 58 | 35 | 37 | 45 | 60 | 48 | 47.2 | -- | -- | -- | 6 |  |  | 48
| 5 | 52 | 56 | 53 | 31 | 31 | 33 | 55 | 49 | 44 | 28 | 38 | 33 | 49 | 42 | 49 | 48 | 43.7 | -- | -- | -- | 6 |  |  | 41.3
| 6 | 35 | 36 | 51 | 32 | 41 | 56 | 31 | 43 | 52 | 47 | 39 | 51 | 37 | 56 | 57 | 42 | 43.9 | -- | -- | -- | 6 |  |  | 41.7
| 7 | 46 | 53 | 59 | 57 | 48 | 47 | 37 | 57 | 60 | 44 | 57 | 39 | 37 | 38 | 39 | 58 | 48.7 | -- | -- | -- | 6 |  |  | 51
| 8 | 58 | 61 | 47 | 59 | 37 | 56 | 33 | 32 | 45 | 56 | 52 | 41 | 32 | 45 | 37 | 44 | 46 | -- | -- | -- | 6 |  |  | 45.7
| 9 | 58 | 61 | 47 | 59 | 37 | 56 | 33 | 32 | 45 | 56 | 52 | 41 | 32 | 45 | 37 | 44 | 46 | -- | -- | -- | 6 |  |  | 45.7
| 10 | 33 | 42 | 38 | 44 | 29 | 56 | 31 | 51 | 42 | 54 | 57 | 34 | 50 | 53 | 39 | 57 | 44.7 | -- | -- | -- | 6 |  |  | 43.2
|  |  |  | 以 |  |  |  | 下 |  |  |  | 空 |  |  |  | 白
测面状态 |  | 侧面(干燥、风干) |  |  | 设计等级 |  | C30 |  |  |  |  | 浇筑日期 |  | ≥28天 |  |  |  | 仪器型号 |  | HT225-D |  |  | 备注信息
弹击角度 |  | 水平0° |  |  | 最大碳化 | [6 empty] | 回弹仪号 |  | HYYQ-09-0068 |  |  |  | 回弹率定 |  | 80/80
泵送方式 |  | 泵送 |  |  | 测强曲线 |  | 国家统一曲线(2011) |  |  |  |  | 执行标准 |  | 回弹法检测混凝土抗压强度技术规程 [JGJ/T 23-2011]
推定强度 |  | 推定值:[ 37MPa ] 平均值:[ 5.49MPa ] 最小值:[ 35.5MPa ] 标准差:[ 34.8MPa ]
检测： | [5 empty] | 校核： | [15 empty] | 检测日期： |  | 2026-04-18

## sheet26
|  | 回弹法检测混凝土抗压强度记录单 | [21 empty] | 第26页/共30页
委托单位： |  | 王罗伟、王汤史、王林通 | [14 empty] | 委托编号： |  |  | JD(V)-W202600036
工程名称： |  | 东尚园A栋建筑结构安全性鉴定 | [14 empty] | 构件名称： |  |  | 六层梁 7XB-C
编号 |  | 测 区 回 弹 值 | [15 empty] | Rm | 碳化深度值 |  |  |  | 角度修后 | 浇筑面修后 | 测区强度
构件 | 测区 | 1 | 2 | 3 | 4 | 5 | 6 | 7 | 8 | 9 | 10 | 11 | 12 | 13 | 14 | 15 | 16 |  | C1 | C2 | C3 | 计算
| 1 | 52 | 31 | 51 | 29 | 44 | 47 | 28 | 35 | 36 | 44 | 51 | 48 | 48 | 40 | 37 | 27 | 41 | 6.00 | 6.00 | 6.00 | 6 |  |  | 36.5
| 2 | 57 | 58 | 53 | 30 | 30 | 42 | 35 | 51 | 46 | 38 | 39 | 53 | 39 | 50 | 31 | 56 | 44.6 | 6.00 | 6.00 | 6.00 | 6 |  |  | 43
| 3 | 50 | 29 | 31 | 42 | 30 | 42 | 48 | 53 | 47 | 45 | 43 | 53 | 40 | 26 | 41 | 36 | 41.5 | 6.00 | 6.00 | 6.00 | 6 |  |  | 37.4
| 4 | 57 | 35 | 60 | 52 | 58 | 53 | 47 | 53 | 56 | 40 | 42 | 34 | 52 | 35 | 39 | 62 | 49.1 | -- | -- | -- | 6 |  |  | 51.8
| 5 | 59 | 51 | 32 | 41 | 51 | 36 | 38 | 43 | 35 | 51 | 52 | 33 | 55 | 57 | 47 | 56 | 46.5 | -- | -- | -- | 6 |  |  | 46.6
| 6 | 43 | 37 | 45 | 56 | 32 | 55 | 37 | 44 | 48 | 35 | 59 | 59 | 53 | 36 | 40 | 53 | 45.5 | -- | -- | -- | 6 |  |  | 44.7
| 7 | 59 | 37 | 33 | 50 | 57 | 47 | 41 | 58 | 35 | 32 | 46 | 40 | 31 | 54 | 44 | 51 | 44.5 | -- | -- | -- | 6 |  |  | 42.8
| 8 | 30 | 29 | 33 | 34 | 57 | 58 | 43 | 50 | 52 | 37 | 37 | 45 | 56 | 53 | 30 | 47 | 43.1 | -- | -- | -- | 6 |  |  | 40.3
| 9 | 32 | 37 | 27 | 51 | 31 | 49 | 43 | 48 | 43 | 54 | 53 | 45 | 48 | 31 | 33 | 33 | 41.1 | -- | -- | -- | 6 |  |  | 36.7
| 10 | 36 | 40 | 37 | 42 | 51 | 43 | 53 | 53 | 57 | 53 | 62 | 61 | 34 | 60 | 35 | 49 | 47.8 | -- | -- | -- | 6 |  |  | 49.2
|  |  |  | 以 |  |  |  | 下 |  |  |  | 空 |  |  |  | 白
测面状态 |  | 侧面(干燥、风干) |  |  | 设计等级 |  | C30 |  |  |  |  | 浇筑日期 |  | ≥28天 |  |  |  | 仪器型号 |  | HT225-D |  |  | 备注信息
弹击角度 |  | 水平0° |  |  | 最大碳化 | [6 empty] | 回弹仪号 |  | HYYQ-09-0068 |  |  |  | 回弹率定 |  | 80/80
泵送方式 |  | 泵送 |  |  | 测强曲线 |  | 国家统一曲线(2011) |  |  |  |  | 执行标准 |  | 回弹法检测混凝土抗压强度技术规程 [JGJ/T 23-2011]
推定强度 |  | 推定值:[ 52MPa ] 平均值:[ 5.29MPa ] 最小值:[ 34.2MPa ] 标准差:[ 36.5MPa ]
检测： | [5 empty] | 校核： | [15 empty] | 检测日期： |  | 2026-04-18

## sheet27
|  | 回弹法检测混凝土抗压强度记录单 | [21 empty] | 第27页/共30页
委托单位： |  | 王罗伟、王汤史、王林通 | [14 empty] | 委托编号： |  |  | JD(V)-W202600036
工程名称： |  | 东尚园A栋建筑结构安全性鉴定 | [14 empty] | 构件名称： |  |  | 七层梁 6XB-C
编号 |  | 测 区 回 弹 值 | [15 empty] | Rm | 碳化深度值 |  |  |  | 角度修后 | 浇筑面修后 | 测区强度
构件 | 测区 | 1 | 2 | 3 | 4 | 5 | 6 | 7 | 8 | 9 | 10 | 11 | 12 | 13 | 14 | 15 | 16 |  | C1 | C2 | C3 | 计算
| 1 | 48 | 45 | 32 | 45 | 30 | 40 | 39 | 51 | 41 | 31 | 30 | 44 | 38 | 27 | 50 | 53 | 40.3 | 6.00 | 6.00 | 6.00 | 6 |  |  | 35.4
| 2 | 50 | 60 | 42 | 53 | 39 | 50 | 40 | 59 | 56 | 35 | 48 | 44 | 38 | 57 | 42 | 58 | 48.2 | 6.00 | 6.00 | 6.00 | 6 |  |  | 50
| 3 | 46 | 49 | 28 | 54 | 43 | 49 | 29 | 42 | 54 | 30 | 53 | 41 | 42 | 33 | 38 | 37 | 42 | 6.00 | 6.00 | 6.00 | 6 |  |  | 38.3
| 4 | 51 | 51 | 33 | 51 | 30 | 43 | 30 | 53 | 30 | 37 | 41 | 57 | 41 | 55 | 57 | 35 | 43.6 | -- | -- | -- | 6 |  |  | 41.2
| 5 | 37 | 47 | 49 | 33 | 54 | 52 | 57 | 49 | 35 | 33 | 45 | 36 | 50 | 49 | 30 | 53 | 44.9 | -- | -- | -- | 6 |  |  | 43.6
| 6 | 45 | 38 | 51 | 38 | 43 | 42 | 48 | 59 | 51 | 40 | 53 | 55 | 54 | 56 | 52 | 57 | 49.4 | -- | -- | -- | 6 |  |  | 52.4
| 7 | 36 | 37 | 61 | 43 | 41 | 53 | 61 | 47 | 54 | 40 | 57 | 58 | 49 | 33 | 53 | 35 | 47.4 | -- | -- | -- | 6 |  |  | 48.4
| 8 | 39 | 35 | 41 | 57 | 50 | 46 | 43 | 53 | 29 | 52 | 30 | 32 | 54 | 41 | 50 | 29 | 42.9 | -- | -- | -- | 6 |  |  | 39.9
| 9 | 53 | 28 | 32 | 28 | 32 | 50 | 51 | 45 | 56 | 43 | 42 | 33 | 50 | 31 | 54 | 45 | 42.3 | -- | -- | -- | 6 |  |  | 38.8
| 10 | 49 | 53 | 44 | 37 | 64 | 64 | 60 | 62 | 57 | 41 | 40 | 46 | 37 | 46 | 48 | 58 | 50.2 | -- | -- | -- | 6 |  |  | 54.1
|  |  |  | 以 |  |  |  | 下 |  |  |  | 空 |  |  |  | 白
测面状态 |  | 侧面(干燥、风干) |  |  | 设计等级 |  | C30 |  |  |  |  | 浇筑日期 |  | ≥28天 |  |  |  | 仪器型号 |  | HT225-D |  |  | 备注信息
弹击角度 |  | 水平0° |  |  | 最大碳化 | [6 empty] | 回弹仪号 |  | HYYQ-09-0068 |  |  |  | 回弹率定 |  | 80/80
泵送方式 |  | 泵送 |  |  | 测强曲线 |  | 国家统一曲线(2011) |  |  |  |  | 执行标准 |  | 回弹法检测混凝土抗压强度技术规程 [JGJ/T 23-2011]
推定强度 |  | 推定值:[ 48MPa ] 平均值:[ 6.55MPa ] 最小值:[ 33.4MPa ] 标准差:[ 35.4MPa ]
检测： | [5 empty] | 校核： | [15 empty] | 检测日期： |  | 2026-04-18

## sheet28
|  | 回弹法检测混凝土抗压强度记录单 | [21 empty] | 第28页/共30页
委托单位： |  | 王罗伟、王汤史、王林通 | [14 empty] | 委托编号： |  |  | JD(V)-W202600036
工程名称： |  | 东尚园A栋建筑结构安全性鉴定 | [14 empty] | 构件名称： |  |  | 四层梁 6XB-C
编号 |  | 测 区 回 弹 值 | [15 empty] | Rm | 碳化深度值 |  |  |  | 角度修后 | 浇筑面修后 | 测区强度
构件 | 测区 | 1 | 2 | 3 | 4 | 5 | 6 | 7 | 8 | 9 | 10 | 11 | 12 | 13 | 14 | 15 | 16 |  | C1 | C2 | C3 | 计算
| 1 | 42 | 28 | 33 | 53 | 34 | 53 | 25 | 36 | 30 | 42 | 28 | 48 | 52 | 36 | 46 | 45 | 39.2 | 6.00 | 6.00 | 6.00 | 6 |  |  | 33.5
| 2 | 34 | 42 | 39 | 33 | 56 | 46 | 46 | 54 | 31 | 38 | 41 | 58 | 55 | 47 | 35 | 53 | 44.1 | 6.00 | 6.00 | 6.00 | 6 |  |  | 42.1
| 3 | 31 | 33 | 52 | 29 | 37 | 53 | 53 | 56 | 55 | 36 | 42 | 34 | 44 | 41 | 44 | 55 | 43.6 | 6.00 | 6.00 | 6.00 | 6 |  |  | 41.2
| 4 | 40 | 58 | 63 | 35 | 60 | 45 | 40 | 38 | 53 | 57 | 62 | 49 | 57 | 46 | 43 | 39 | 48.8 | -- | -- | -- | 6 |  |  | 51.2
| 5 | 63 | 53 | 61 | 34 | 38 | 56 | 48 | 40 | 55 | 58 | 47 | 52 | 34 | 42 | 39 | 60 | 49 | -- | -- | -- | 6 |  |  | 51.6
| 6 | 29 | 53 | 33 | 32 | 36 | 54 | 58 | 44 | 51 | 30 | 54 | 47 | 39 | 51 | 44 | 39 | 43.7 | -- | -- | -- | 6 |  |  | 41.3
| 7 | 55 | 37 | 41 | 57 | 52 | 40 | 40 | 35 | 60 | 60 | 59 | 38 | 56 | 46 | 53 | 37 | 47.8 | -- | -- | -- | 6 |  |  | 49.2
| 8 | 33 | 38 | 35 | 36 | 53 | 33 | 55 | 40 | 45 | 35 | 46 | 54 | 50 | 43 | 51 | 30 | 41.9 | -- | -- | -- | 6 |  |  | 38.1
| 9 | 40 | 52 | 56 | 60 | 55 | 39 | 42 | 49 | 44 | 62 | 64 | 47 | 59 | 44 | 49 | 46 | 50.1 | -- | -- | -- | 6 |  |  | 53.9
| 10 | 34 | 35 | 34 | 50 | 36 | 39 | 46 | 59 | 30 | 57 | 52 | 54 | 57 | 41 | 53 | 39 | 44.5 | -- | -- | -- | 6 |  |  | 42.8
|  |  |  | 以 |  |  |  | 下 |  |  |  | 空 |  |  |  | 白
测面状态 |  | 侧面(干燥、风干) |  |  | 设计等级 |  | C30 |  |  |  |  | 浇筑日期 |  | ≥28天 |  |  |  | 仪器型号 |  | HT225-D |  |  | 备注信息
弹击角度 |  | 水平0° |  |  | 最大碳化 | [6 empty] | 回弹仪号 |  | HYYQ-09-0068 |  |  |  | 回弹率定 |  | 80/80
泵送方式 |  | 泵送 |  |  | 测强曲线 |  | 国家统一曲线(2011) |  |  |  |  | 执行标准 |  | 回弹法检测混凝土抗压强度技术规程 [JGJ/T 23-2011]
推定强度 |  | 推定值:[ 42MPa ] 平均值:[ 6.65MPa ] 最小值:[ 33.6MPa ] 标准差:[ 33.5MPa ]
检测： | [5 empty] | 校核： | [15 empty] | 检测日期： |  | 2026-04-18

## sheet29
|  | 回弹法检测混凝土抗压强度记录单 | [21 empty] | 第29页/共30页
委托单位： |  | 王罗伟、王汤史、王林通 | [14 empty] | 委托编号： |  |  | JD(V)-W202600036
工程名称： |  | 东尚园A栋建筑结构安全性鉴定 | [14 empty] | 构件名称： |  |  | 七层梁 5XB-C
编号 |  | 测 区 回 弹 值 | [15 empty] | Rm | 碳化深度值 |  |  |  | 角度修后 | 浇筑面修后 | 测区强度
构件 | 测区 | 1 | 2 | 3 | 4 | 5 | 6 | 7 | 8 | 9 | 10 | 11 | 12 | 13 | 14 | 15 | 16 |  | C1 | C2 | C3 | 计算
| 1 | 38 | 24 | 29 | 36 | 51 | 41 | 34 | 52 | 47 | 24 | 41 | 42 | 45 | 48 | 25 | 45 | 39.8 | 6.00 | 6.00 | 6.00 | 6 |  |  | 34.5
| 2 | 36 | 58 | 52 | 48 | 31 | 42 | 44 | 45 | 39 | 57 | 35 | 43 | 54 | 34 | 45 | 58 | 44.8 | 6.00 | 6.00 | 6.00 | 6 |  |  | 43.4
| 3 | 49 | 57 | 40 | 57 | 43 | 40 | 55 | 39 | 41 | 38 | 37 | 36 | 48 | 42 | 42 | 53 | 43.7 | 6.00 | 6.00 | 6.00 | 6 |  |  | 41.3
| 4 | 42 | 47 | 58 | 52 | 42 | 45 | 53 | 37 | 50 | 38 | 40 | 52 | 55 | 39 | 57 | 53 | 47.6 | -- | -- | -- | 6 |  |  | 48.8
| 5 | 53 | 47 | 37 | 41 | 46 | 51 | 50 | 46 | 45 | 35 | 44 | 33 | 36 | 49 | 53 | 38 | 44.3 | -- | -- | -- | 6 |  |  | 42.5
| 6 | 49 | 39 | 43 | 53 | 58 | 45 | 53 | 58 | 49 | 35 | 30 | 57 | 32 | 33 | 35 | 46 | 44.7 | -- | -- | -- | 6 |  |  | 43.2
| 7 | 30 | 27 | 39 | 51 | 47 | 56 | 49 | 50 | 46 | 52 | 27 | 38 | 32 | 33 | 39 | 53 | 42.4 | -- | -- | -- | 6 |  |  | 39
| 8 | 30 | 47 | 33 | 54 | 35 | 32 | 55 | 54 | 38 | 49 | 53 | 29 | 49 | 34 | 39 | 53 | 43 | -- | -- | -- | 6 |  |  | 40.1
| 9 | 56 | 52 | 32 | 31 | 31 | 36 | 41 | 48 | 44 | 32 | 46 | 48 | 41 | 53 | 27 | 54 | 42 | -- | -- | -- | 6 |  |  | 38.3
| 10 | 42 | 47 | 58 | 52 | 42 | 45 | 53 | 37 | 50 | 38 | 40 | 52 | 55 | 39 | 57 | 53 | 47.6 | -- | -- | -- | 6 |  |  | 48.8
|  |  |  | 以 |  |  |  | 下 |  |  |  | 空 |  |  |  | 白
测面状态 |  | 侧面(干燥、风干) |  |  | 设计等级 |  | C30 |  |  |  |  | 浇筑日期 |  | ≥28天 |  |  |  | 仪器型号 |  | HT225-D |  |  | 备注信息
弹击角度 |  | 水平0° |  |  | 最大碳化 | [6 empty] | 回弹仪号 |  | HYYQ-09-0068 |  |  |  | 回弹率定 |  | 80/80
泵送方式 |  | 泵送 |  |  | 测强曲线 |  | 国家统一曲线(2011) |  |  |  |  | 执行标准 |  | 回弹法检测混凝土抗压强度技术规程 [JGJ/T 23-2011]
推定强度 |  | 推定值:[ 38MPa ] 平均值:[ 4.46MPa ] 最小值:[ 34.7MPa ] 标准差:[ 34.5MPa ]
检测： | [5 empty] | 校核： | [15 empty] | 检测日期： |  | 2026-04-18

## sheet30
|  | 回弹法检测混凝土抗压强度记录单 | [21 empty] | 第30页/共30页
委托单位： |  | 王罗伟、王汤史、王林通 | [14 empty] | 委托编号： |  |  | JD(V)-W202600036
工程名称： |  | 东尚园A栋建筑结构安全性鉴定 | [14 empty] | 构件名称： |  |  | 七层梁 7XB-C
编号 |  | 测 区 回 弹 值 | [15 empty] | Rm | 碳化深度值 |  |  |  | 角度修后 | 浇筑面修后 | 测区强度
构件 | 测区 | 1 | 2 | 3 | 4 | 5 | 6 | 7 | 8 | 9 | 10 | 11 | 12 | 13 | 14 | 15 | 16 |  | C1 | C2 | C3 | 计算
| 1 | 28 | 41 | 47 | 31 | 35 | 46 | 52 | 52 | 38 | 44 | 36 | 45 | 39 | 31 | 33 | 51 | 40.4 | 6.00 | 6.00 | 6.00 | 6 |  |  | 35.5
| 2 | 56 | 55 | 34 | 39 | 40 | 60 | 42 | 34 | 42 | 47 | 61 | 54 | 36 | 55 | 42 | 61 | 47.2 | 6.00 | 6.00 | 6.00 | 6 |  |  | 48
| 3 | 35 | 42 | 52 | 49 | 34 | 54 | 46 | 40 | 59 | 34 | 46 | 50 | 55 | 36 | 55 | 40 | 45.5 | 6.00 | 6.00 | 6.00 | 6 |  |  | 44.7
| 4 | 53 | 52 | 39 | 53 | 39 | 36 | 57 | 61 | 54 | 36 | 52 | 56 | 40 | 36 | 39 | 60 | 47.7 | -- | -- | -- | 6 |  |  | 49
| 5 | 54 | 38 | 43 | 45 | 34 | 58 | 50 | 44 | 40 | 32 | 54 | 43 | 31 | 36 | 53 | 49 | 44.1 | -- | -- | -- | 6 |  |  | 42.1
| 6 | 44 | 53 | 43 | 51 | 59 | 60 | 38 | 36 | 50 | 50 | 58 | 34 | 38 | 57 | 33 | 60 | 48.2 | -- | -- | -- | 6 |  |  | 50
| 7 | 46 | 59 | 56 | 47 | 41 | 50 | 57 | 48 | 61 | 36 | 50 | 34 | 34 | 33 | 50 | 37 | 46.1 | -- | -- | -- | 6 |  |  | 45.9
| 8 | 37 | 42 | 58 | 47 | 41 | 61 | 39 | 56 | 62 | 55 | 48 | 34 | 45 | 37 | 61 | 54 | 48.5 | -- | -- | -- | 6 |  |  | 50.6
| 9 | 57 | 37 | 54 | 36 | 32 | 45 | 31 | 49 | 55 | 50 | 42 | 46 | 60 | 59 | 37 | 35 | 45.1 | -- | -- | -- | 6 |  |  | 44
| 10 | 55 | 35 | 59 | 54 | 57 | 62 | 38 | 39 | 47 | 37 | 54 | 42 | 58 | 60 | 40 | 33 | 48.4 | -- | -- | -- | 6 |  |  | 50.4
|  |  |  | 以 |  |  |  | 下 |  |  |  | 空 |  |  |  | 白
测面状态 |  | 侧面(干燥、风干) |  |  | 设计等级 |  | C30 |  |  |  |  | 浇筑日期 |  | ≥28天 |  |  |  | 仪器型号 |  | HT225-D |  |  | 备注信息
弹击角度 |  | 水平0° |  |  | 最大碳化 | [6 empty] | 回弹仪号 |  | HYYQ-09-0068 |  |  |  | 回弹率定 |  | 80/80
泵送方式 |  | 泵送 |  |  | 测强曲线 |  | 国家统一曲线(2011) |  |  |  |  | 执行标准 |  | 回弹法检测混凝土抗压强度技术规程 [JGJ/T 23-2011]
推定强度 |  | 推定值:[ 28MPa ] 平均值:[ 4.72MPa ] 最小值:[ 38.2MPa ] 标准差:[ 35.5MPa ]
检测： | [5 empty] | 校核： | [15 empty] | 检测日期： |  | 2026-04-18

## sheet31
|  | 回弹法检测混凝土抗压强度记录单 | [21 empty] | 第31页/共30页
委托单位： |  | 王罗伟、王汤史、王林通 | [14 empty] | 委托编号： |  |  | JD(V)-W202600036
工程名称： |  | 东尚园A栋建筑结构安全性鉴定 | [14 empty] | 构件名称： |  |  | 四层梁 6XB-C--2
编号 |  | 测 区 回 弹 值 | [15 empty] | Rm | 碳化深度值 |  |  |  | 角度修后 | 浇筑面修后 | 测区强度
构件 | 测区 | 1 | 2 | 3 | 4 | 5 | 6 | 7 | 8 | 9 | 10 | 11 | 12 | 13 | 14 | 15 | 16 |  | C1 | C2 | C3 | 计算
| 1 | 28 | 40 | 49 | 32 | 46 | 29 | 31 | 52 | 29 | 39 | 48 | 46 | 50 | 31 | 31 | 51 | 39.3 | 6.00 | 6.00 | 6.00 | 6 |  |  | 33.7
| 2 | 49 | 38 | 45 | 49 | 41 | 60 | 55 | 54 | 35 | 55 | 57 | 51 | 33 | 42 | 60 | 37 | 47.9 | 6.00 | 6.00 | 6.00 | 6 |  |  | 49.4
| 3 | 48 | 33 | 47 | 34 | 56 | 43 | 31 | 52 | 33 | 53 | 55 | 50 | 42 | 35 | 49 | 46 | 44.6 | 6.00 | 6.00 | 6.00 | 6 |  |  | 43
| 4 | 47 | 45 | 50 | 61 | 54 | 59 | 37 | 58 | 57 | 46 | 44 | 34 | 39 | 34 | 61 | 41 | 48.1 | -- | -- | -- | 6 |  |  | 49.8
| 5 | 46 | 51 | 33 | 36 | 33 | 32 | 56 | 47 | 52 | 51 | 30 | 48 | 33 | 56 | 31 | 31 | 41 | -- | -- | -- | 6 |  |  | 36.5
| 6 | 49 | 36 | 46 | 35 | 44 | 45 | 61 | 38 | 41 | 52 | 45 | 36 | 61 | 53 | 60 | 56 | 46.9 | -- | -- | -- | 6 |  |  | 47.4
| 7 | 54 | 36 | 46 | 54 | 33 | 57 | 50 | 45 | 59 | 35 | 54 | 62 | 38 | 42 | 62 | 42 | 48.2 | -- | -- | -- | 6 |  |  | 50
| 8 | 32 | 51 | 55 | 35 | 47 | 29 | 40 | 56 | 54 | 33 | 30 | 49 | 38 | 33 | 49 | 40 | 41.5 | -- | -- | -- | 6 |  |  | 37.4
| 9 | 54 | 43 | 34 | 57 | 56 | 42 | 51 | 45 | 32 | 31 | 59 | 36 | 48 | 55 | 36 | 45 | 45.5 | -- | -- | -- | 6 |  |  | 44.7
| 10 | 37 | 56 | 63 | 59 | 62 | 34 | 53 | 42 | 39 | 39 | 57 | 53 | 35 | 49 | 61 | 50 | 49.7 | -- | -- | -- | 6 |  |  | 53.1
|  |  |  | 以 |  |  |  | 下 |  |  |  | 空 |  |  |  | 白
测面状态 |  | 侧面(干燥、风干) |  |  | 设计等级 |  | C30 |  |  |  |  | 浇筑日期 |  | ≥28天 |  |  |  | 仪器型号 |  | HT225-D |  |  | 备注信息
弹击角度 |  | 水平0° |  |  | 最大碳化 | [6 empty] | 回弹仪号 |  | HYYQ-09-0068 |  |  |  | 回弹率定 |  | 80/80
泵送方式 |  | 泵送 |  |  | 测强曲线 |  | 国家统一曲线(2011) |  |  |  |  | 执行标准 |  | 回弹法检测混凝土抗压强度技术规程 [JGJ/T 23-2011]
推定强度 |  | 推定值:[ 28MPa ] 平均值:[ 6.65MPa ] 最小值:[ 33.6MPa ] 标准差:[ 33.7MPa ]
检测： | [5 empty] | 校核： | [15 empty] | 检测日期： |  | 2026-04-18

## sheet32
|  | 回弹法检测混凝土抗压强度记录单 | [21 empty] | 第32页/共30页
委托单位： |  | 王罗伟、王汤史、王林通 | [14 empty] | 委托编号： |  |  | JD(V)-W202600036
工程名称： |  | 东尚园A栋建筑结构安全性鉴定 | [14 empty] | 构件名称： |  |  | 七层梁 5XB-C--2
编号 |  | 测 区 回 弹 值 | [15 empty] | Rm | 碳化深度值 |  |  |  | 角度修后 | 浇筑面修后 | 测区强度
构件 | 测区 | 1 | 2 | 3 | 4 | 5 | 6 | 7 | 8 | 9 | 10 | 11 | 12 | 13 | 14 | 15 | 16 |  | C1 | C2 | C3 | 计算
| 1 | 43 | 40 | 49 | 29 | 27 | 31 | 44 | 49 | 48 | 46 | 36 | 50 | 42 | 26 | 34 | 35 | 39.9 | 6.00 | 6.00 | 6.00 | 6 |  |  | 34.7
| 2 | 39 | 51 | 40 | 31 | 46 | 33 | 35 | 53 | 31 | 57 | 53 | 45 | 56 | 42 | 56 | 55 | 45.9 | 6.00 | 6.00 | 6.00 | 6 |  |  | 45.5
| 3 | 57 | 48 | 36 | 52 | 37 | 47 | 40 | 47 | 35 | 58 | 39 | 61 | 60 | 39 | 55 | 51 | 47.5 | 6.00 | 6.00 | 6.00 | 6 |  |  | 48.6
| 4 | 35 | 37 | 55 | 37 | 47 | 58 | 44 | 57 | 46 | 59 | 51 | 33 | 35 | 44 | 54 | 47 | 46.2 | -- | -- | -- | 6 |  |  | 46.1
| 5 | 39 | 52 | 41 | 55 | 32 | 47 | 53 | 43 | 40 | 28 | 41 | 55 | 28 | 49 | 42 | 30 | 42.6 | -- | -- | -- | 6 |  |  | 39.3
| 6 | 42 | 48 | 30 | 25 | 49 | 40 | 27 | 53 | 51 | 34 | 42 | 52 | 39 | 49 | 28 | 35 | 40.8 | -- | -- | -- | 6 |  |  | 36.2
| 7 | 35 | 59 | 32 | 46 | 38 | 54 | 46 | 40 | 54 | 55 | 37 | 56 | 47 | 33 | 54 | 32 | 45.1 | -- | -- | -- | 6 |  |  | 44
| 8 | 56 | 38 | 35 | 44 | 31 | 49 | 30 | 51 | 54 | 48 | 55 | 37 | 49 | 47 | 34 | 55 | 45.2 | -- | -- | -- | 6 |  |  | 44.1
| 9 | 53 | 45 | 30 | 57 | 57 | 39 | 37 | 43 | 58 | 33 | 44 | 34 | 41 | 47 | 29 | 48 | 43.1 | -- | -- | -- | 6 |  |  | 40.2
| 10 | 56 | 52 | 44 | 49 | 54 | 42 | 35 | 31 | 32 | 44 | 36 | 32 | 33 | 57 | 49 | 53 | 43.7 | -- | -- | -- | 6 |  |  | 41.3
|  |  |  | 以 |  |  |  | 下 |  |  |  | 空 |  |  |  | 白
测面状态 |  | 侧面(干燥、风干) |  |  | 设计等级 |  | C30 |  |  |  |  | 浇筑日期 |  | ≥28天 |  |  |  | 仪器型号 |  | HT225-D |  |  | 备注信息
弹击角度 |  | 水平0° |  |  | 最大碳化 | [6 empty] | 回弹仪号 |  | HYYQ-09-0068 |  |  |  | 回弹率定 |  | 80/80
泵送方式 |  | 泵送 |  |  | 测强曲线 |  | 国家统一曲线(2011) |  |  |  |  | 执行标准 |  | 回弹法检测混凝土抗压强度技术规程 [JGJ/T 23-2011]
推定强度 |  | 推定值:[ 43MPa ] 平均值:[ 4.46MPa ] 最小值:[ 34.7MPa ] 标准差:[ 34.7MPa ]
检测： | [5 empty] | 校核： | [15 empty] | 检测日期： |  | 2026-04-18

## sheet33
|  | 回弹法检测混凝土抗压强度记录单 | [21 empty] | 第33页/共30页
委托单位： |  | 王罗伟、王汤史、王林通 | [14 empty] | 委托编号： |  |  | JD(V)-W202600036
工程名称： |  | 东尚园A栋建筑结构安全性鉴定 | [14 empty] | 构件名称： |  |  | 七层梁 7XB-C--2
编号 |  | 测 区 回 弹 值 | [15 empty] | Rm | 碳化深度值 |  |  |  | 角度修后 | 浇筑面修后 | 测区强度
构件 | 测区 | 1 | 2 | 3 | 4 | 5 | 6 | 7 | 8 | 9 | 10 | 11 | 12 | 13 | 14 | 15 | 16 |  | C1 | C2 | C3 | 计算
| 1 | 33 | 41 | 50 | 35 | 47 | 52 | 35 | 37 | 35 | 44 | 49 | 46 | 36 | 53 | 33 | 32 | 40.5 | 6.00 | 6.00 | 6.00 | 6 |  |  | 35.7
| 2 | 60 | 46 | 46 | 40 | 33 | 51 | 34 | 56 | 34 | 48 | 50 | 57 | 53 | 37 | 59 | 38 | 46.5 | 6.00 | 6.00 | 6.00 | 6 |  |  | 46.6
| 3 | 53 | 29 | 30 | 49 | 49 | 42 | 36 | 33 | 57 | 42 | 39 | 46 | 47 | 54 | 29 | 57 | 43.6 | 6.00 | 6.00 | 6.00 | 6 |  |  | 41.2
| 4 | 38 | 35 | 52 | 38 | 55 | 54 | 58 | 35 | 54 | 51 | 60 | 55 | 41 | 35 | 42 | 56 | 48 | -- | -- | -- | 6 |  |  | 49.6
| 5 | 58 | 38 | 36 | 46 | 54 | 36 | 60 | 38 | 35 | 44 | 54 | 59 | 48 | 43 | 51 | 56 | 47.2 | -- | -- | -- | 6 |  |  | 48
| 6 | 56 | 46 | 40 | 41 | 46 | 58 | 51 | 38 | 38 | 62 | 51 | 62 | 49 | 36 | 57 | 53 | 49 | -- | -- | -- | 6 |  |  | 51.6
| 7 | 55 | 59 | 34 | 48 | 53 | 44 | 39 | 60 | 38 | 42 | 54 | 58 | 46 | 37 | 36 | 56 | 47.5 | -- | -- | -- | 6 |  |  | 48.6
| 8 | 41 | 49 | 37 | 46 | 59 | 47 | 52 | 32 | 56 | 36 | 33 | 31 | 54 | 59 | 49 | 35 | 44.6 | -- | -- | -- | 6 |  |  | 43
| 9 | 46 | 57 | 45 | 37 | 34 | 52 | 61 | 45 | 55 | 40 | 50 | 34 | 34 | 44 | 57 | 56 | 47 | -- | -- | -- | 6 |  |  | 47.6
| 10 | 58 | 38 | 36 | 46 | 54 | 36 | 60 | 38 | 35 | 44 | 54 | 59 | 48 | 43 | 51 | 56 | 47.2 | -- | -- | -- | 6 |  |  | 48
|  |  |  | 以 |  |  |  | 下 |  |  |  | 空 |  |  |  | 白
测面状态 |  | 侧面(干燥、风干) |  |  | 设计等级 |  | C30 |  |  |  |  | 浇筑日期 |  | ≥28天 |  |  |  | 仪器型号 |  | HT225-D |  |  | 备注信息
弹击角度 |  | 水平0° |  |  | 最大碳化 | [6 empty] | 回弹仪号 |  | HYYQ-09-0068 |  |  |  | 回弹率定 |  | 80/80
泵送方式 |  | 泵送 |  |  | 测强曲线 |  | 国家统一曲线(2011) |  |  |  |  | 执行标准 |  | 回弹法检测混凝土抗压强度技术规程 [JGJ/T 23-2011]
推定强度 |  | 推定值:[ 33MPa ] 平均值:[ 4.72MPa ] 最小值:[ 38.2MPa ] 标准差:[ 35.7MPa ]
检测： | [5 empty] | 校核： | [15 empty] | 检测日期： |  | 2026-04-18